## Tabelle1
Def-Lochung | Maschenlänge und -breite | Material | Stärke | Format | Bild | Datenblatt | Lagerplatz | Untertitel | Preis 1 | Preis 2 | Preis 3 | Preis 4 | Preis 5 | Preis 6 | Preis 7 | Preis 8 | Preis 9 | Preis 10 | Versand | Artikel-Nr | Material-Gruppe | DIN-Bezeichnung (alt) | DIN-Bezeichnung (neu) | SpezifischesGewicht | Ao, ungelochte Fläche | Gewicht pro Tafel | DIN | Daten 9 | Daten 10 | Hinweis
Streckgitter | 8x4x1 | Aluminium | 1,00 mm | Kleinformat (1000 x 2000 mm) | https://cdn.shopify.com/s/files/1/0575/0797/1253/files/Streckmetall_Raute_8x4x1.jpg?v=1723045159 | https://cdn.shopify.com/s/files/1/0575/0797/1253/files/8-4-1.pdf?v=1723206890 | // | (ohne Folie) | 134.4 | 114 | 99 | 83 | 74 | 74 | 58 | 58 | 58 | 50 | 0 | 12977 | Aluminium ohne Folie | Al 99,5 % hh | EN AW-1050A H24 | 2,7 g/cm³ | 50,00 % | 2,70 Kg | 791 |  |  | Ohne besondere Oberflächenbearbeitung.
Streckgitter | 8x4x1 | Aluminium | 1,00 mm | Mittelformat (1250 x 2500 mm) | https://cdn.shopify.com/s/files/1/0575/0797/1253/files/Streckmetall_Raute_8x4x1.jpg?v=1723045159 | https://cdn.shopify.com/s/files/1/0575/0797/1253/files/8-4-1.pdf?v=1723206890 | // | (ohne Folie) | 392 | 207 | 173 | 155 | 120 | 120 | 101 | 101 | 101 | 89 | 0 | 12978 | Aluminium ohne Folie | Al 99,5 % hh | EN AW-1050A H24 | 2,7 g/cm³ | 50,00 % | 4,22 Kg | 791 |  |  | Ohne besondere Oberflächenbearbeitung.
Streckgitter | 8x4x1 | Stahl (verzinkt) | 1,00 mm | Kleinformat (1000 x 2000 mm) | https://cdn.shopify.com/s/files/1/0575/0797/1253/files/Streckmetall_Raute_8x4x1.jpg?v=1723045159 | https://cdn.shopify.com/s/files/1/0575/0797/1253/files/8-4-1.pdf?v=1723206890 | // |  | 103 | 88 | 77 | 64 | 56 | 56 | 49 | 49 | 49 | 41 | 0 | 12975 | Sendzimir verzinkt | St 02 Z 140 | DX51D+Z 140 | 8 g/cm³ | 50,00 % | 8,00 Kg | 791 |  |  | Wir weisen darauf hin, dass diese Zinkauflage im Außenbereich keinen ausreichenden und dauerhaften Korrosionsschutz gewährt.
Streckgitter | 8x4x1 | Stahl (verzinkt) | 1,00 mm | Mittelformat (1250 x 2500 mm) | https://cdn.shopify.com/s/files/1/0575/0797/1253/files/Streckmetall_Raute_8x4x1.jpg?v=1723045159 | https://cdn.shopify.com/s/files/1/0575/0797/1253/files/8-4-1.pdf?v=1723206890 | // |  | 161 | 120 | 101 | 88 | 77 | 77 | 65 | 65 | 65 | 57 | 0 | 12976 | Sendzimir verzinkt | St 02 Z 140 | DX51D+Z 140 | 8 g/cm³ | 50,00 % | 12,50 Kg | 791 |  |  | Wir weisen darauf hin, dass diese Zinkauflage im Außenbereich keinen ausreichenden und dauerhaften Korrosionsschutz gewährt.
Streckgitter | 8x4x1 | Stahl | 1,00 mm | Kleinformat (1000 x 2000 mm) | https://cdn.shopify.com/s/files/1/0575/0797/1253/files/Streckmetall_Raute_8x4x1.jpg?v=1723045159 | https://cdn.shopify.com/s/files/1/0575/0797/1253/files/8-4-1.pdf?v=1723206890 | // |  | 100 | 86 | 74 | 62 | 54 | 54 | 47 | 47 | 47 | 41 | 0 | 12973 | Stahl | StW 22 | DD 11 | 8 g/cm³ | 50,00 % | 8,00 Kg | 791 |  |  | Ohne besondere Oberflächenbearbeitung.
Streckgitter | 8x4x1 | Stahl | 1,00 mm | Mittelformat (1250 x 2500 mm) | https://cdn.shopify.com/s/files/1/0575/0797/1253/files/Streckmetall_Raute_8x4x1.jpg?v=1723045159 | https://cdn.shopify.com/s/files/1/0575/0797/1253/files/8-4-1.pdf?v=1723206890 | // |  | 157 | 117 | 98 | 85 | 75 | 75 | 64 | 64 | 64 | 56 | 0 | 12974 | Stahl | StW 22 | DD 11 | 8 g/cm³ | 50,00 % | 12,50 Kg | 791 |  |  | Ohne besondere Oberflächenbearbeitung.
Streckgitter | 8x6x1 | Aluminium | 1,00 mm | Kleinformat (1000 x 2000 mm) | https://cdn.shopify.com/s/files/1/0575/0797/1253/files/Streckmetall_Raute_8x6x1.jpg?v=1723045158 | https://cdn.shopify.com/s/files/1/0575/0797/1253/files/8-6-1.pdf?v=1723206889 | // | (ohne Folie) | 249 | 155 | 131 | 109 | 98 | 98 | 76 | 76 | 76 | 63 | 0 | 12981 | Aluminium ohne Folie | Al 99,5 % hh | EN AW-1050A H24 | 2,7 g/cm³ | 67,00 % | 1,78 Kg | 791 |  |  | Ohne besondere Oberflächenbearbeitung.
Streckgitter | 8x6x1 | Aluminium | 1,00 mm | Mittelformat (1250 x 2500 mm) | https://cdn.shopify.com/s/files/1/0575/0797/1253/files/Streckmetall_Raute_8x6x1.jpg?v=1723045158 | https://cdn.shopify.com/s/files/1/0575/0797/1253/files/8-6-1.pdf?v=1723206889 | // | (ohne Folie) | 389 | 205 | 171 | 153 | 119 | 119 | 99 | 99 | 99 | 89 | 0 | 12983 | Aluminium ohne Folie | Al 99,5 % hh | EN AW-1050A H24 | 2,7 g/cm³ | 67,00 % | 2,78 Kg | 791 |  |  | Ohne besondere Oberflächenbearbeitung.
Streckgitter | 8x6x1 | Stahl | 1,00 mm | Kleinformat (1000 x 2000 mm) | https://cdn.shopify.com/s/files/1/0575/0797/1253/files/Streckmetall_Raute_8x6x1.jpg?v=1723045158 | https://cdn.shopify.com/s/files/1/0575/0797/1253/files/8-6-1.pdf?v=1723206889 | // |  | 99 | 85 | 73 | 61 | 53 | 53 | 46 | 46 | 46 | 40 | 0 | 12980 | Stahl | St 12.03 | DC 01 | 8 g/cm³ | 67,00 % | 5,28 Kg | 791 |  |  | Ohne besondere Oberflächenbearbeitung.
Streckgitter | 8x6x1 | Stahl | 1,00 mm | Mittelformat (1250 x 2500 mm) | https://cdn.shopify.com/s/files/1/0575/0797/1253/files/Streckmetall_Raute_8x6x1.jpg?v=1723045158 | https://cdn.shopify.com/s/files/1/0575/0797/1253/files/8-6-1.pdf?v=1723206889 | // |  | 311 | 185 | 136 | 111 | 94 | 94 | 77 | 77 | 77 | 68 | 0 | 12982 | Stahl | St 12.03 | DC 01 | 8 g/cm³ | 67,00 % | 8,25 Kg | 791 |  |  | Ohne besondere Oberflächenbearbeitung.
Streckgitter | 20x10x2 | Aluminium | 1,00 mm | Kleinformat (1000 x 2000 mm) | https://cdn.shopify.com/s/files/1/0575/0797/1253/files/Streckmetall_Raute_20x10x2.jpg?v=1723045158 | https://cdn.shopify.com/s/files/1/0575/0797/1253/files/20-10-2.pdf?v=1723206888 | // | (ohne Folie) | 133 | 113 | 98 | 81 | 73 | 73 | 56 | 56 | 56 | 48 | 0 | 13036 | Aluminium ohne Folie | Al 99,5 % hh | EN AW-1050A H24 | 2,7 g/cm³ | 60,00 % | 2,16 Kg | 791 |  |  | Ohne besondere Oberflächenbearbeitung.
Streckgitter | 20x10x2 | Aluminium | 1,00 mm | Mittelformat (1250 x 2500 mm) | https://cdn.shopify.com/s/files/1/0575/0797/1253/files/Streckmetall_Raute_20x10x2.jpg?v=1723045158 | https://cdn.shopify.com/s/files/1/0575/0797/1253/files/20-10-2.pdf?v=1723206888 | // | (ohne Folie) | 209 | 154 | 128 | 115 | 89 | 89 | 76 | 76 | 76 | 68 | 0 | 13039 | Aluminium ohne Folie | Al 99,5 % hh | EN AW-1050A H24 | 2,7 g/cm³ | 60,00 % | 3,38 Kg | 791 |  |  | Ohne besondere Oberflächenbearbeitung.
Streckgitter | 20x10x2 | Edelstahl (V2A) | 1,00 mm | Kleinformat (1000 x 2000 mm) | https://cdn.shopify.com/s/files/1/0575/0797/1253/files/Streckmetall_Raute_20x10x2.jpg?v=1723045158 | https://cdn.shopify.com/s/files/1/0575/0797/1253/files/20-10-2.pdf?v=1723206888 | // |  | 172 | 155 | 138 | 128 | 116 | 116 | 106 | 106 | 106 | 93 | 0 | 13045 | Edelstahl (V2A) | 1.4301 | X5CrNi18-10 | 8 g/cm³ | 60,00 % | 6,40 Kg | 791 |  |  | Ohne besondere Oberflächenbearbeitung.
Streckgitter | 20x10x2 | Stahl (verzinkt) | 1,00 mm | Kleinformat (1000 x 2000 mm) | https://cdn.shopify.com/s/files/1/0575/0797/1253/files/Streckmetall_Raute_20x10x2.jpg?v=1723045158 | https://cdn.shopify.com/s/files/1/0575/0797/1253/files/20-10-2.pdf?v=1723206888 | // |  | 101 | 87 | 75 | 63 | 55 | 55 | 48 | 48 | 48 | 40 | 0 | 13030 | Sendzimir verzinkt | St 02 Z 140 | DX51D+Z 140 | 8 g/cm³ | 60,00 % | 6,40 Kg | 791 |  |  | Wir weisen darauf hin, dass diese Zinkauflage im Außenbereich keinen ausreichenden und dauerhaften Korrosionsschutz gewährt.
Streckgitter | 20x10x2 | Stahl | 1,00 mm | Kleinformat (1000 x 2000 mm) | https://cdn.shopify.com/s/files/1/0575/0797/1253/files/Streckmetall_Raute_20x10x2.jpg?v=1723045158 | https://cdn.shopify.com/s/files/1/0575/0797/1253/files/20-10-2.pdf?v=1723206888 | // |  | 99 | 85 | 73 | 61 | 53 | 53 | 46 | 46 | 46 | 40 | 0 | 13022 | Stahl | StW 22 | DD 11 | 8 g/cm³ | 60,00 % | 6,40 Kg | 791 |  |  | Ohne besondere Oberflächenbearbeitung.
Streckgitter | 20x10x2 | Stahl | 1,00 mm | Mittelformat (1250 x 2500 mm) | https://cdn.shopify.com/s/files/1/0575/0797/1253/files/Streckmetall_Raute_20x10x2.jpg?v=1723045158 | https://cdn.shopify.com/s/files/1/0575/0797/1253/files/20-10-2.pdf?v=1723206888 | // |  | 155 | 115 | 96 | 84 | 73 | 73 | 62 | 62 | 62 | 54 | 0 | 13025 | Stahl | StW 22 | DD 11 | 8 g/cm³ | 60,00 % | 10,00 Kg | 791 |  |  | Ohne besondere Oberflächenbearbeitung.
Streckgitter | 20x10x2 | Stahl | 1,00 mm | Großformat (1500 x 3000 mm) | https://cdn.shopify.com/s/files/1/0575/0797/1253/files/Streckmetall_Raute_20x10x2.jpg?v=1723045158 | https://cdn.shopify.com/s/files/1/0575/0797/1253/files/20-10-2.pdf?v=1723206888 | // |  | 193 | 140 | 121 | 106 | 91 | 91 | 78 | 78 | 78 | 67 | 0 | 13028 | Stahl | StW 22 | DD 11 | 8 g/cm³ | 60,00 % | 14,40 Kg | 791 |  |  | Ohne besondere Oberflächenbearbeitung.
Streckgitter | 28x13x2 | Aluminium | 2,00 mm | Kleinformat (1000 x 2000 mm) | https://cdn.shopify.com/s/files/1/0575/0797/1253/files/Streckmetall_Raute_28x13x2_jpg.jpg?v=1723045158 | https://cdn.shopify.com/s/files/1/0575/0797/1253/files/28-13-2.pdf?v=1723206888 | // | (ohne Folie) | 277 | 185 | 162 | 133 | 122 | 122 | 100 | 100 | 100 | 89 | 0 | 13141 | Aluminium ohne Folie | Al 99,5 % hh | EN AW-1050A H24 | 2,7 g/cm³ | 69,00 % | 3,35 Kg | 791 |  |  | Ohne besondere Oberflächenbearbeitung.
Streckgitter | 28x13x2 | Aluminium | 2,00 mm | Mittelformat (1250 x 2500 mm) | https://cdn.shopify.com/s/files/1/0575/0797/1253/files/Streckmetall_Raute_28x13x2_jpg.jpg?v=1723045158 | https://cdn.shopify.com/s/files/1/0575/0797/1253/files/28-13-2.pdf?v=1723206888 | // | (ohne Folie) | 433 | 254 | 209 | 189 | 157 | 157 | 139 | 139 | 139 | 119 | 0 | 13124 | Aluminium ohne Folie | Al 99,5 % hh | EN AW-1050A H24 | 2,7 g/cm³ | 69,00 % | 5,23 Kg | 791 |  |  | Ohne besondere Oberflächenbearbeitung.
Streckgitter | 28x13x2 | Aluminium | 2,00 mm | Großformat (1500 x 3000 mm) | https://cdn.shopify.com/s/files/1/0575/0797/1253/files/Streckmetall_Raute_28x13x2_jpg.jpg?v=1723045158 | https://cdn.shopify.com/s/files/1/0575/0797/1253/files/28-13-2.pdf?v=1723206888 | // | (ohne Folie) | 467 | 302 | 274 | 226 | 202 | 202 | 173 | 173 | 173 | 142 | 0 | 13127 | Aluminium ohne Folie | Al 99,5 % hh | EN AW-1050A H24 | 2,7 g/cm³ | 69,00 % | 7,53 Kg | 791 |  |  | Ohne besondere Oberflächenbearbeitung.
Streckgitter | 28x13x2 | Edelstahl (V2A) | 1,00 mm | Kleinformat (1000 x 2000 mm) | https://cdn.shopify.com/s/files/1/0575/0797/1253/files/Streckmetall_Raute_28x13x2_jpg.jpg?v=1723045158 | https://cdn.shopify.com/s/files/1/0575/0797/1253/files/28-13-2.pdf?v=1723206888 | // |  | 252 | 206 | 173 | 144 | 126 | 126 | 112 | 112 | 112 | 98 | 0 | 13128 | Edelstahl (V2A) | 1.4301 | X5CrNi18-10 | 8 g/cm³ | 69,00 % | 4,96 Kg | 791 |  |  | Ohne besondere Oberflächenbearbeitung.
Streckgitter | 28x13x2 | Edelstahl (V2A) | 1,50 mm | Kleinformat (1000 x 2000 mm) | https://cdn.shopify.com/s/files/1/0575/0797/1253/files/Streckmetall_Raute_28x13x2_jpg.jpg?v=1723045158 | https://cdn.shopify.com/s/files/1/0575/0797/1253/files/28-13-2.pdf?v=1723206888 | // |  | 273 | 232 | 198 | 170 | 152 | 152 | 137 | 137 | 137 | 121 | 0 | 5104 | Edelstahl (V2A) | 1.4301 | X5CrNi18-10 | 8 g/cm³ | 69,00 % | 7,44 Kg | 791 |  |  | Ohne besondere Oberflächenbearbeitung.
Streckgitter | 28x13x2 | Stahl | 1,50 mm | Kleinformat (1000 x 2000 mm) | https://cdn.shopify.com/s/files/1/0575/0797/1253/files/Streckmetall_Raute_28x13x2_jpg.jpg?v=1723045158 | https://cdn.shopify.com/s/files/1/0575/0797/1253/files/28-13-2.pdf?v=1723206888 | // |  | 114 | 102 | 92 | 73 | 63 | 63 | 56 | 56 | 56 | 52 | 0 | 13122 | Stahl | StW 22 | DD 11 | 8 g/cm³ | 69,00 % | 7,44 Kg | 791 |  |  | Ohne besondere Oberflächenbearbeitung.
Streckgitter | 28x13x2 | Stahl | 2,00 mm | Kleinformat (1000 x 2000 mm) | https://cdn.shopify.com/s/files/1/0575/0797/1253/files/Streckmetall_Raute_28x13x2_jpg.jpg?v=1723045158 | https://cdn.shopify.com/s/files/1/0575/0797/1253/files/28-13-2.pdf?v=1723206888 | // |  | 121 | 109 | 98 | 79 | 70 | 70 | 63 | 63 | 63 | 58 | 0 | 13123 | Stahl | StW 22 | DD 11 | 8 g/cm³ | 69,00 % | 9,92 Kg | 791 |  |  | Ohne besondere Oberflächenbearbeitung.
Streckgitter | 28x13x2 | Stahl | 2,00 mm | Mittelformat (1250 x 2500 mm) | https://cdn.shopify.com/s/files/1/0575/0797/1253/files/Streckmetall_Raute_28x13x2_jpg.jpg?v=1723045158 | https://cdn.shopify.com/s/files/1/0575/0797/1253/files/28-13-2.pdf?v=1723206888 | // |  | 190 | 155 | 124 | 110 | 99 | 99 | 92 | 92 | 92 | 77 | 0 | 13131 | Stahl | StW 22 | DD 11 | 8 g/cm³ | 69,00 % | 15,50 Kg | 791 |  |  | Ohne besondere Oberflächenbearbeitung.
Streckgitter | 28x13x2 | Stahl | 2,00 mm | Großformat (1500 x 3000 mm) | https://cdn.shopify.com/s/files/1/0575/0797/1253/files/Streckmetall_Raute_28x13x2_jpg.jpg?v=1723045158 | https://cdn.shopify.com/s/files/1/0575/0797/1253/files/28-13-2.pdf?v=1723206888 | // |  | 246 | 180 | 159 | 143 | 133 | 133 | 111 | 111 | 111 | 90 | 0 | 13144 | Stahl | StW 22 | DD 11 | 8 g/cm³ | 69,00 % | 22,32 Kg | 791 |  |  | Ohne besondere Oberflächenbearbeitung.
Streckgitter | 43x10x2,5 | Aluminium | 2,00 mm | Kleinformat (1000 x 2000 mm) | https://cdn.shopify.com/s/files/1/0575/0797/1253/files/Streckmetall_Raute_43x10x2_5.jpg?v=1723207955 | https://cdn.shopify.com/s/files/1/0575/0797/1253/files/43-10-2_5.pdf?v=1723206887 | // | (ohne Folie) | 280 | 187 | 165 | 136 | 123 | 123 | 102 | 102 | 102 | 91 | 0 | 13244 | Aluminium ohne Folie | Al 99,5 % hh | EN AW-1050A H24 | 2,7 g/cm³ | 50,00 % | 5,40 Kg | 791 |  |  | Ohne besondere Oberflächenbearbeitung.
Streckgitter | 43x10x2,5 | Aluminium | 2,00 mm | Mittelformat (1250 x 2500 mm) | https://cdn.shopify.com/s/files/1/0575/0797/1253/files/Streckmetall_Raute_43x10x2_5.jpg?v=1723207955 | https://cdn.shopify.com/s/files/1/0575/0797/1253/files/43-10-2_5.pdf?v=1723206887 | // | (ohne Folie) | 437 | 285 | 213 | 194 | 161 | 161 | 144 | 144 | 144 | 124 | 0 | 13227 | Aluminium ohne Folie | Al 99,5 % hh | EN AW-1050A H24 | 2,7 g/cm³ | 50,00 % | 8,44 Kg | 791 |  |  | Ohne besondere Oberflächenbearbeitung.
Streckgitter | 43x10x2,5 | Aluminium | 2,00 mm | Großformat (1500 x 3000 mm) | https://cdn.shopify.com/s/files/1/0575/0797/1253/files/Streckmetall_Raute_43x10x2_5.jpg?v=1723207955 | https://cdn.shopify.com/s/files/1/0575/0797/1253/files/43-10-2_5.pdf?v=1723206887 | // | (ohne Folie) | 470 | 308 | 280 | 232 | 208 | 208 | 179 | 179 | 179 | 149 | 0 | 13230 | Aluminium ohne Folie | Al 99,5 % hh | EN AW-1050A H24 | 2,7 g/cm³ | 50,00 % | 12,15 Kg | 791 |  |  | Ohne besondere Oberflächenbearbeitung.
Streckgitter | 43x10x2,5 | Edelstahl (V2A) | 1,00 mm | Kleinformat (1000 x 2000 mm) | https://cdn.shopify.com/s/files/1/0575/0797/1253/files/Streckmetall_Raute_43x10x2_5.jpg?v=1723207955 | https://cdn.shopify.com/s/files/1/0575/0797/1253/files/43-10-2_5.pdf?v=1723206887 | // |  | 256 | 210 | 176 | 148 | 130 | 130 | 115 | 115 | 115 | 101 | 0 | 13231 | Edelstahl (V2A) | 1.4301 | X5CrNi18-10 | 8 g/cm³ | 50,00 % | 8,00 Kg | 791 |  |  | Ohne besondere Oberflächenbearbeitung.
Streckgitter | 43x10x2,5 | Edelstahl (V2A) | 1,50 mm | Kleinformat (1000 x 2000 mm) | https://cdn.shopify.com/s/files/1/0575/0797/1253/files/Streckmetall_Raute_43x10x2_5.jpg?v=1723207955 | https://cdn.shopify.com/s/files/1/0575/0797/1253/files/43-10-2_5.pdf?v=1723206887 | // |  | 283 | 237 | 203 | 175 | 157 | 157 | 143 | 143 | 143 | 126 | 0 | 13223 | Edelstahl (V2A) | 1.4301 | X5CrNi18-10 | 8 g/cm³ | 50,00 % | 12,00 Kg | 791 |  |  | Ohne besondere Oberflächenbearbeitung.
Streckgitter | 43x10x2,5 | Stahl (verzinkt) | 1,50 mm | Kleinformat (1000 x 2000 mm) | https://cdn.shopify.com/s/files/1/0575/0797/1253/files/Streckmetall_Raute_43x10x2_5.jpg?v=1723207955 | https://cdn.shopify.com/s/files/1/0575/0797/1253/files/43-10-2_5.pdf?v=1723206887 | // |  | 220 | 146 | 125 | 103 | 86 | 86 | 75 | 75 | 75 | 66 | 0 | 13243 | Sendzimir verzinkt | St 02 Z 140 | DX51D+Z 140 | 8 g/cm³ | 50,00 % | 12,00 Kg | 791 |  |  | Wir weisen darauf hin, dass diese Zinkauflage im Außenbereich keinen ausreichenden und dauerhaften Korrosionsschutz gewährt.
Streckgitter | 43x10x2,5 | Stahl (verzinkt) | 1,50 mm | Mittelformat (1250 x 2500 mm) | https://cdn.shopify.com/s/files/1/0575/0797/1253/files/Streckmetall_Raute_43x10x2_5.jpg?v=1723207955 | https://cdn.shopify.com/s/files/1/0575/0797/1253/files/43-10-2_5.pdf?v=1723206887 | // |  | 274.5 | 137.25 | 105.75 | 83.25 | 69.75 | 69.75 | 59.625 | 59.625 | 59.625 | 54 | 0 | 13240 | Sendzimir verzinkt | St 02 Z 140 | DX51D+Z 140 | 8 g/cm³ | 50,00 % | 18,75 Kg | 791 |  |  | Wir weisen darauf hin, dass diese Zinkauflage im Außenbereich keinen ausreichenden und dauerhaften Korrosionsschutz gewährt.
Streckgitter | 43x10x2,5 | Stahl | 2,00 mm | Kleinformat (1000 x 2000 mm) | https://cdn.shopify.com/s/files/1/0575/0797/1253/files/Streckmetall_Raute_43x10x2_5.jpg?v=1723207955 | https://cdn.shopify.com/s/files/1/0575/0797/1253/files/43-10-2_5.pdf?v=1723206887 | // |  | 123 | 111 | 101 | 81 | 72 | 72 | 68 | 68 | 68 | 60 | 0 | 13226 | Stahl | StW 22 | DD 11 | 8 g/cm³ | 50,00 % | 16,00 Kg | 791 |  |  | Ohne besondere Oberflächenbearbeitung.
Streckgitter | 43x10x2,5 | Stahl | 2,00 mm | Mittelformat (1250 x 2500 mm) | https://cdn.shopify.com/s/files/1/0575/0797/1253/files/Streckmetall_Raute_43x10x2_5.jpg?v=1723207955 | https://cdn.shopify.com/s/files/1/0575/0797/1253/files/43-10-2_5.pdf?v=1723206887 | // |  | 193 | 158 | 128 | 113 | 102 | 102 | 95 | 95 | 95 | 80 | 0 | 13234 | Stahl | StW 22 | DD 11 | 8 g/cm³ | 50,00 % | 25,00 Kg | 791 |  |  | Ohne besondere Oberflächenbearbeitung.
Streckgitter | 62x20x7,5 | Aluminium | 2,00 mm | Kleinformat (1000 x 2000 mm) | https://cdn.shopify.com/s/files/1/0575/0797/1253/files/Streckmetall_Raute_62x20x7_5.jpg?v=1723045158 | https://cdn.shopify.com/s/files/1/0575/0797/1253/files/62-20-7_5.pdf?v=1723206888 | // | (ohne Folie) | 287 | 195 | 173 | 144 | 131 | 131 | 110 | 110 | 110 | 99 | 0 | 14039 | Aluminium ohne Folie | Al 99,5 % hh | EN AW-1050A H24 | 2,7 g/cm³ | 25,00 % | 8,10 Kg | 791 |  |  | Ohne besondere Oberflächenbearbeitung.
Streckgitter | 62x20x7,5 | Aluminium | 2,00 mm | Mittelformat (1250 x 2500 mm) | https://cdn.shopify.com/s/files/1/0575/0797/1253/files/Streckmetall_Raute_62x20x7_5.jpg?v=1723045158 | https://cdn.shopify.com/s/files/1/0575/0797/1253/files/62-20-7_5.pdf?v=1723206888 | // | (ohne Folie) | 450 | 271 | 225 | 206 | 173 | 173 | 156 | 156 | 156 | 136 | 0 | 14038 | Aluminium ohne Folie | Al 99,5 % hh | EN AW-1050A H24 | 2,7 g/cm³ | 25,00 % | 12,66 Kg | 791 |  |  | Ohne besondere Oberflächenbearbeitung.
Streckgitter | 62x20x7,5 | Aluminium | 2,00 mm | Großformat (1500 x 3000 mm) | https://cdn.shopify.com/s/files/1/0575/0797/1253/files/Streckmetall_Raute_62x20x7_5.jpg?v=1723045158 | https://cdn.shopify.com/s/files/1/0575/0797/1253/files/62-20-7_5.pdf?v=1723206888 | // | (ohne Folie) | 489 | 326 | 298 | 250 | 226 | 226 | 197 | 197 | 197 | 166 | 0 | 14037 | Aluminium ohne Folie | Al 99,5 % hh | EN AW-1050A H24 | 2,7 g/cm³ | 25,00 % | 18,23 Kg | 791 |  |  | Ohne besondere Oberflächenbearbeitung.
Streckgitter | 62x20x7,5 | Stahl (verzinkt) | 1,50 mm | Kleinformat (1000 x 2000 mm) | https://cdn.shopify.com/s/files/1/0575/0797/1253/files/Streckmetall_Raute_62x20x7_5.jpg?v=1723045158 | https://cdn.shopify.com/s/files/1/0575/0797/1253/files/62-20-7_5.pdf?v=1723206888 | // |  | 225 | 151 | 130 | 108 | 92 | 92 | 80 | 80 | 80 | 71 | 0 | 14050 | Sendzimir verzinkt | St 02 Z 140 | DX51D+Z 140 | 8 g/cm³ | 25,00 % | 18,00 Kg | 791 |  |  | Wir weisen darauf hin, dass diese Zinkauflage im Außenbereich keinen ausreichenden und dauerhaften Korrosionsschutz gewährt.
Streckgitter | 62x20x7,5 | Stahl (verzinkt) | 1,50 mm | Mittelformat (1250 x 2500 mm) | https://cdn.shopify.com/s/files/1/0575/0797/1253/files/Streckmetall_Raute_62x20x7_5.jpg?v=1723045158 | https://cdn.shopify.com/s/files/1/0575/0797/1253/files/62-20-7_5.pdf?v=1723206888 | // |  | 352 | 204 | 170 | 144 | 126 | 126 | 112 | 112 | 112 | 99 | 0 | 14051 | Sendzimir verzinkt | St 02 Z 140 | DX51D+Z 140 | 8 g/cm³ | 25,00 % | 28,13 Kg | 791 |  |  | Wir weisen darauf hin, dass diese Zinkauflage im Außenbereich keinen ausreichenden und dauerhaften Korrosionsschutz gewährt.
Streckgitter | 62x20x7,5 | Stahl (verzinkt) | 1,50 mm | Großformat (1500 x 3000 mm) | https://cdn.shopify.com/s/files/1/0575/0797/1253/files/Streckmetall_Raute_62x20x7_5.jpg?v=1723045158 | https://cdn.shopify.com/s/files/1/0575/0797/1253/files/62-20-7_5.pdf?v=1723206888 | // |  | 389 | 246 | 208 | 183 | 162 | 162 | 143 | 143 | 143 | 122 | 0 | 14043 | Sendzimir verzinkt | St 02 Z 140 | DX51D+Z 140 | 8 g/cm³ | 25,00 % | 40,50 Kg | 791 |  |  | Wir weisen darauf hin, dass diese Zinkauflage im Außenbereich keinen ausreichenden und dauerhaften Korrosionsschutz gewährt.
Streckgitter | 62x20x7,5 | Stahl (verzinkt) | 3,00 mm | Kleinformat (1000 x 2000 mm) | https://cdn.shopify.com/s/files/1/0575/0797/1253/files/Streckmetall_Raute_62x20x7_5.jpg?v=1723045158 | https://cdn.shopify.com/s/files/1/0575/0797/1253/files/62-20-7_5.pdf?v=1723206888 | // |  | 257 | 183 | 162 | 146 | 129 | 129 | 117 | 117 | 117 | 105 | 0 | 14040 | Sendzimir verzinkt | St 02 Z 140 | DX51D+Z 140 | 8 g/cm³ | 25,00 % | 36,00 Kg | 791 |  |  | Wir weisen darauf hin, dass diese Zinkauflage im Außenbereich keinen ausreichenden und dauerhaften Korrosionsschutz gewährt.
Streckgitter | 62x20x7,5 | Stahl | 2,00 mm | Kleinformat (1000 x 2000 mm) | https://cdn.shopify.com/s/files/1/0575/0797/1253/files/Streckmetall_Raute_62x20x7_5.jpg?v=1723045158 | https://cdn.shopify.com/s/files/1/0575/0797/1253/files/62-20-7_5.pdf?v=1723206888 | // |  | 230 | 156 | 135 | 114 | 97 | 97 | 86 | 86 | 86 | 78 | 0 | 1868 | Stahl | StW 22 | DD 11 | 8 g/cm³ | 25,00 % | 24,00 Kg | 791 |  |  | Ohne besondere Oberflächenbearbeitung.
Streckgitter | 62x20x7,5 | Stahl | 2,00 mm | Mittelformat (1250 x 2500 mm) | https://cdn.shopify.com/s/files/1/0575/0797/1253/files/Streckmetall_Raute_62x20x7_5.jpg?v=1723045158 | https://cdn.shopify.com/s/files/1/0575/0797/1253/files/62-20-7_5.pdf?v=1723206888 | // |  | 204 | 169 | 139 | 124 | 113 | 113 | 106 | 106 | 106 | 91 | 0 | 14045 | Stahl | StW 22 | DD 11 | 8 g/cm³ | 25,00 % | 37,50 Kg | 791 |  |  | Ohne besondere Oberflächenbearbeitung.
Streckgitter | 62x23x3 | Aluminium | 2,00 mm | Kleinformat (1000 x 2000 mm) | https://cdn.shopify.com/s/files/1/0575/0797/1253/files/Streckmetall_Raute_62x23x3.jpg?v=1723045159 | https://cdn.shopify.com/s/files/1/0575/0797/1253/files/62-23-3.pdf?v=1723206887 | // | (ohne Folie) | 274 | 182 | 159 | 131 | 118 | 118 | 97 | 97 | 97 | 86 | 0 | 14063 | Aluminium ohne Folie | Al 99,5 % hh | EN AW-1050A H24 | 2,7 g/cm³ | 74,00 % | 2,81 Kg | 791 |  |  | Ohne besondere Oberflächenbearbeitung.
Streckgitter | 62x23x3 | Aluminium | 2,00 mm | Mittelformat (1250 x 2500 mm) | https://cdn.shopify.com/s/files/1/0575/0797/1253/files/Streckmetall_Raute_62x23x3.jpg?v=1723045159 | https://cdn.shopify.com/s/files/1/0575/0797/1253/files/62-23-3.pdf?v=1723206887 | // | (ohne Folie) | 429 | 250 | 205 | 185 | 152 | 152 | 135 | 135 | 135 | 115 | 0 | 14079 | Aluminium ohne Folie | Al 99,5 % hh | EN AW-1050A H24 | 2,7 g/cm³ | 74,00 % | 4,39 Kg | 791 |  |  | Ohne besondere Oberflächenbearbeitung.
Streckgitter | 62x23x3 | Aluminium | 2,00 mm | Großformat (1500 x 3000 mm) | https://cdn.shopify.com/s/files/1/0575/0797/1253/files/Streckmetall_Raute_62x23x3.jpg?v=1723045159 | https://cdn.shopify.com/s/files/1/0575/0797/1253/files/62-23-3.pdf?v=1723206887 | // | (ohne Folie) | 459 | 296 | 268 | 220 | 196 | 196 | 167 | 167 | 167 | 137 | 0 | 14076 | Aluminium ohne Folie | Al 99,5 % hh | EN AW-1050A H24 | 2,7 g/cm³ | 74,00 % | 6,32 Kg | 791 |  |  | Ohne besondere Oberflächenbearbeitung.
Streckgitter | 62x23x3 | Edelstahl (V2A) | 1,00 mm | Kleinformat (1000 x 2000 mm) | https://cdn.shopify.com/s/files/1/0575/0797/1253/files/Streckmetall_Raute_62x23x3.jpg?v=1723045159 | https://cdn.shopify.com/s/files/1/0575/0797/1253/files/62-23-3.pdf?v=1723206887 | // |  | 249 | 206 | 169 | 141 | 123 | 123 | 109 | 109 | 109 | 95 | 0 | 14092 | Edelstahl (V2A) | 1.4301 | X5CrNi18-10 | 8 g/cm³ | 74,00 % | 4,16 Kg | 791 |  |  | Ohne besondere Oberflächenbearbeitung.
Streckgitter | 62x23x3 | Edelstahl (V2A) | 1,50 mm | Kleinformat (1000 x 2000 mm) | https://cdn.shopify.com/s/files/1/0575/0797/1253/files/Streckmetall_Raute_62x23x3.jpg?v=1723045159 | https://cdn.shopify.com/s/files/1/0575/0797/1253/files/62-23-3.pdf?v=1723206887 | // |  | 273 | 227 | 193 | 165 | 146 | 146 | 132 | 132 | 132 | 116 | 0 | 14083 | Edelstahl (V2A) | 1.4301 | X5CrNi18-10 | 8 g/cm³ | 74,00 % | 6,24 Kg | 791 |  |  | Ohne besondere Oberflächenbearbeitung.
Streckgitter | 62x23x3 | Edelstahl (V2A) | 2,00 mm | Kleinformat (1000 x 2000 mm) | https://cdn.shopify.com/s/files/1/0575/0797/1253/files/Streckmetall_Raute_62x23x3.jpg?v=1723045159 | https://cdn.shopify.com/s/files/1/0575/0797/1253/files/62-23-3.pdf?v=1723206887 | // |  | 200 | 193 | 174 | 168 | 156 | 156 | 146 | 146 | 146 | 129 | 0 | 14093 | Edelstahl (V2A) | 1.4301 | X5CrNi18-10 | 8 g/cm³ | 74,00 % | 8,32 Kg | 791 |  |  | Ohne besondere Oberflächenbearbeitung.
Streckgitter | 62x23x3 | Stahl (verzinkt) | 1,50 mm | Kleinformat (1000 x 2000 mm) | https://cdn.shopify.com/s/files/1/0575/0797/1253/files/Streckmetall_Raute_62x23x3.jpg?v=1723045159 | https://cdn.shopify.com/s/files/1/0575/0797/1253/files/62-23-3.pdf?v=1723206887 | // |  | 116 | 104 | 94 | 74 | 65 | 65 | 58 | 58 | 58 | 54 | 0 | 14064 | Sendzimir verzinkt | St 02 Z 140 | DX51D+Z 140 | 8 g/cm³ | 74,00 % | 6,24 Kg | 791 |  |  | Wir weisen darauf hin, dass diese Zinkauflage im Außenbereich keinen ausreichenden und dauerhaften Korrosionsschutz gewährt.
Streckgitter | 62x23x3 | Stahl (verzinkt) | 1,50 mm | Mittelformat (1250 x 2500 mm) | https://cdn.shopify.com/s/files/1/0575/0797/1253/files/Streckmetall_Raute_62x23x3.jpg?v=1723045159 | https://cdn.shopify.com/s/files/1/0575/0797/1253/files/62-23-3.pdf?v=1723206887 | // |  | 338 | 196 | 154 | 130 | 112 | 112 | 99 | 99 | 99 | 85 | 0 | 14067 | Sendzimir verzinkt | St 02 Z 140 | DX51D+Z 140 | 8 g/cm³ | 74,00 % | 9,75 Kg | 791 |  |  | Wir weisen darauf hin, dass diese Zinkauflage im Außenbereich keinen ausreichenden und dauerhaften Korrosionsschutz gewährt.
Streckgitter | 62x23x3 | Stahl (verzinkt) | 1,50 mm | Großformat (1500 x 3000 mm) | https://cdn.shopify.com/s/files/1/0575/0797/1253/files/Streckmetall_Raute_62x23x3.jpg?v=1723045159 | https://cdn.shopify.com/s/files/1/0575/0797/1253/files/62-23-3.pdf?v=1723206887 | // |  | 370 | 226 | 188 | 163 | 143 | 143 | 123 | 123 | 123 | 102 | 0 | 14085 | Sendzimir verzinkt | St 02 Z 140 | DX51D+Z 140 | 8 g/cm³ | 74,00 % | 14,04 Kg | 791 |  |  | Wir weisen darauf hin, dass diese Zinkauflage im Außenbereich keinen ausreichenden und dauerhaften Korrosionsschutz gewährt.
Streckgitter | 62x23x3 | Stahl | 2,00 mm | Kleinformat (1000 x 2000 mm) | https://cdn.shopify.com/s/files/1/0575/0797/1253/files/Streckmetall_Raute_62x23x3.jpg?v=1723045159 | https://cdn.shopify.com/s/files/1/0575/0797/1253/files/62-23-3.pdf?v=1723206887 | // |  | 119 | 106 | 96 | 77 | 67 | 67 | 60 | 60 | 60 | 56 | 0 | 1867 | Stahl | StW 22 | DD 11 | 8 g/cm³ | 74,00 % | 8,32 Kg | 791 |  |  | Ohne besondere Oberflächenbearbeitung.
Streckgitter | 62x23x3 | Stahl | 2,00 mm | Mittelformat (1250 x 2500 mm) | https://cdn.shopify.com/s/files/1/0575/0797/1253/files/Streckmetall_Raute_62x23x3.jpg?v=1723045159 | https://cdn.shopify.com/s/files/1/0575/0797/1253/files/62-23-3.pdf?v=1723206887 | // |  | 186 | 151 | 120 | 106 | 95 | 95 | 88 | 88 | 88 | 73 | 0 | 14073 | Stahl | StW 22 | DD 11 | 8 g/cm³ | 74,00 % | 13,00 Kg | 791 |  |  | Ohne besondere Oberflächenbearbeitung.
Streckgitter | 62x23x3 | Stahl | 2,00 mm | Großformat (1500 x 3000 mm) | https://cdn.shopify.com/s/files/1/0575/0797/1253/files/Streckmetall_Raute_62x23x3.jpg?v=1723045159 | https://cdn.shopify.com/s/files/1/0575/0797/1253/files/62-23-3.pdf?v=1723206887 | // |  | 241 | 174 | 153 | 138 | 128 | 128 | 106 | 106 | 106 | 85 | 0 | 14060 | Stahl | StW 22 | DD 11 | 8 g/cm³ | 74,00 % | 18,72 Kg | 791 |  |  | Ohne besondere Oberflächenbearbeitung.
Streckgitter | 62x28x14 | Aluminium | 2,00 mm | Kleinformat (1000 x 2000 mm) | https://cdn.shopify.com/s/files/1/0575/0797/1253/files/Streckmetall_Raute_62x28x14.jpg?v=1723045159 | https://cdn.shopify.com/s/files/1/0575/0797/1253/files/62-28-14.pdf?v=1723206887 | // | (ohne Folie) | 302 | 203 | 180 | 149 | 138 | 138 | 117 | 117 | 117 | 108 | 0 | 14130 | Aluminium ohne Folie | Al 99,5 % hh | EN AW-1050A H24 | 2,7 g/cm³ | 5,00 % | 10,26 Kg | 791 |  |  | Ohne besondere Oberflächenbearbeitung.
Streckgitter | 62x28x14 | Aluminium | 2,00 mm | Mittelformat (1250 x 2500 mm) | https://cdn.shopify.com/s/files/1/0575/0797/1253/files/Streckmetall_Raute_62x28x14.jpg?v=1723045159 | https://cdn.shopify.com/s/files/1/0575/0797/1253/files/62-28-14.pdf?v=1723206887 | // | (ohne Folie) | 473 | 282 | 233 | 216 | 184 | 184 | 169 | 169 | 169 | 151 | 0 | 14129 | Aluminium ohne Folie | Al 99,5 % hh | EN AW-1050A H24 | 2,7 g/cm³ | 5,00 % | 16,03 Kg | 791 |  |  | Ohne besondere Oberflächenbearbeitung.
Streckgitter | 62x28x14 | Aluminium | 2,00 mm | Großformat (1500 x 3000 mm) | https://cdn.shopify.com/s/files/1/0575/0797/1253/files/Streckmetall_Raute_62x28x14.jpg?v=1723045159 | https://cdn.shopify.com/s/files/1/0575/0797/1253/files/62-28-14.pdf?v=1723206887 | // | (ohne Folie) | 507 | 337 | 312 | 266 | 244 | 244 | 218 | 218 | 218 | 189 | 0 | 14128 | Aluminium ohne Folie | Al 99,5 % hh | EN AW-1050A H24 | 2,7 g/cm³ | 5,00 % | 23,09 Kg | 791 |  |  | Ohne besondere Oberflächenbearbeitung.
Streckgitter | 62x28x14 | Stahl (verzinkt) | 1,50 mm | Kleinformat (1000 x 2000 mm) | https://cdn.shopify.com/s/files/1/0575/0797/1253/files/Streckmetall_Raute_62x28x14.jpg?v=1723045159 | https://cdn.shopify.com/s/files/1/0575/0797/1253/files/62-28-14.pdf?v=1723206887 | // |  | 229 | 155 | 138 | 118 | 103 | 103 | 91 | 91 | 91 | 80 | 0 | 14139 | Sendzimir verzinkt | St 02 Z 140 | DX51D+Z 140 | 8 g/cm³ | 5,00 % | 22,80 Kg | 791 |  |  | Wir weisen darauf hin, dass diese Zinkauflage im Außenbereich keinen ausreichenden und dauerhaften Korrosionsschutz gewährt.
Streckgitter | 62x28x14 | Stahl (verzinkt) | 1,50 mm | Mittelformat (1250 x 2500 mm) | https://cdn.shopify.com/s/files/1/0575/0797/1253/files/Streckmetall_Raute_62x28x14.jpg?v=1723045159 | https://cdn.shopify.com/s/files/1/0575/0797/1253/files/62-28-14.pdf?v=1723206887 | // |  | 359 | 218 | 185 | 161 | 145 | 145 | 125 | 125 | 125 | 114 | 0 | 14140 | Sendzimir verzinkt | St 02 Z 140 | DX51D+Z 140 | 8 g/cm³ | 5,00 % | 35,63 Kg | 791 |  |  | Wir weisen darauf hin, dass diese Zinkauflage im Außenbereich keinen ausreichenden und dauerhaften Korrosionsschutz gewährt.
Streckgitter | 62x28x14 | Stahl | 1,50 mm | Kleinformat (1000 x 2000 mm) | https://cdn.shopify.com/s/files/1/0575/0797/1253/files/Streckmetall_Raute_62x28x14.jpg?v=1723045159 | https://cdn.shopify.com/s/files/1/0575/0797/1253/files/62-28-14.pdf?v=1723206887 | // |  | 226 | 152 | 134 | 115 | 100 | 100 | 88 | 88 | 88 | 77 | 0 | 14136 | Stahl | StW 22 | DD 11 | 8 g/cm³ | 5,00 % | 22,80 Kg | 791 |  |  | Ohne besondere Oberflächenbearbeitung.
Streckgitter | 62x28x14 | Stahl | 1,50 mm | Mittelformat (1250 x 2500 mm) | https://cdn.shopify.com/s/files/1/0575/0797/1253/files/Streckmetall_Raute_62x28x14.jpg?v=1723045159 | https://cdn.shopify.com/s/files/1/0575/0797/1253/files/62-28-14.pdf?v=1723206887 | // |  | 353 | 210 | 180 | 156 | 138 | 138 | 120 | 120 | 120 | 109 | 0 | 14137 | Stahl | StW 22 | DD 11 | 8 g/cm³ | 5,00 % | 35,63 Kg | 791 |  |  | Ohne besondere Oberflächenbearbeitung.
Streckgitter | 62x28x14 | Stahl | 2,00 mm | Kleinformat (1000 x 2000 mm) | https://cdn.shopify.com/s/files/1/0575/0797/1253/files/Streckmetall_Raute_62x28x14.jpg?v=1723045159 | https://cdn.shopify.com/s/files/1/0575/0797/1253/files/62-28-14.pdf?v=1723206887 | // |  | 236 | 162 | 144 | 125 | 109 | 109 | 98 | 98 | 98 | 86 | 0 | 14121 | Stahl | StW 22 | DD 11 | 8 g/cm³ | 5,00 % | 30,40 Kg | 791 |  |  | Ohne besondere Oberflächenbearbeitung.
Streckgitter | 62x28x14 | Stahl | 2,00 mm | Mittelformat (1250 x 2500 mm) | https://cdn.shopify.com/s/files/1/0575/0797/1253/files/Streckmetall_Raute_62x28x14.jpg?v=1723045159 | https://cdn.shopify.com/s/files/1/0575/0797/1253/files/62-28-14.pdf?v=1723206887 | // |  | 369 | 226 | 196 | 172 | 154 | 1154 | 136 | 136 | 136 | 123 | 0 | 14135 | Stahl | StW 22 | DD 11 | 8 g/cm³ | 5,00 % | 47,50 Kg | 791 |  |  | Ohne besondere Oberflächenbearbeitung.
Streckgitter | 76x24x11 | Aluminium | 2,00 mm | Kleinformat (1000 x 2000 mm) | https://cdn.shopify.com/s/files/1/0575/0797/1253/files/Streckmetall_Raute_76x24x11.jpg?v=1723045158 | https://cdn.shopify.com/s/files/1/0575/0797/1253/files/76-24-11.pdf?v=1723206887 | // | (ohne Folie) | 302 | 203 | 180 | 149 | 138 | 138 | 117 | 117 | 117 | 108 | 0 | 14208 | Aluminium ohne Folie | Al 99,5 % hh | EN AW-1050A H24 | 2,7 g/cm³ | 8,00 % | 9,94 Kg | 791 |  |  | Ohne besondere Oberflächenbearbeitung.
Streckgitter | 76x24x11 | Aluminium | 2,00 mm | Mittelformat (1250 x 2500 mm) | https://cdn.shopify.com/s/files/1/0575/0797/1253/files/Streckmetall_Raute_76x24x11.jpg?v=1723045158 | https://cdn.shopify.com/s/files/1/0575/0797/1253/files/76-24-11.pdf?v=1723206887 | // | (ohne Folie) | 473 | 282 | 233 | 216 | 184 | 184 | 169 | 169 | 169 | 151 | 0 | 14207 | Aluminium ohne Folie | Al 99,5 % hh | EN AW-1050A H24 | 2,7 g/cm³ | 8,00 % | 15,53 Kg | 791 |  |  | Ohne besondere Oberflächenbearbeitung.
Streckgitter | 76x24x11 | Aluminium | 2,00 mm | Großformat (1500 x 3000 mm) | https://cdn.shopify.com/s/files/1/0575/0797/1253/files/Streckmetall_Raute_76x24x11.jpg?v=1723045158 | https://cdn.shopify.com/s/files/1/0575/0797/1253/files/76-24-11.pdf?v=1723206887 | // | (ohne Folie) | 507 | 337 | 312 | 266 | 244 | 244 | 218 | 218 | 218 | 189 | 0 | 14206 | Aluminium ohne Folie | Al 99,5 % hh | EN AW-1050A H24 | 2,7 g/cm³ | 8,00 % | 22,36 Kg | 791 |  |  | Ohne besondere Oberflächenbearbeitung.
Streckgitter | 76x24x11 | Aluminium | 3,00 mm | Kleinformat (1000 x 2000 mm) | https://cdn.shopify.com/s/files/1/0575/0797/1253/files/Streckmetall_Raute_76x24x11.jpg?v=1723045158 | https://cdn.shopify.com/s/files/1/0575/0797/1253/files/76-24-11.pdf?v=1723206887 | // | (ohne Folie) | 332 | 234 | 210 | 182 | 171 | 171 | 147 | 147 | 147 | 137 | 0 | 14205 | Aluminium ohne Folie | Al 99,5 % hh | EN AW-1050A H24 | 2,7 g/cm³ | 8,00 % | 14,90 Kg | 791 |  |  | Ohne besondere Oberflächenbearbeitung.
Streckgitter | 76x24x11 | Stahl (verzinkt) | 1,50 mm | Kleinformat (1000 x 2000 mm) | https://cdn.shopify.com/s/files/1/0575/0797/1253/files/Streckmetall_Raute_76x24x11.jpg?v=1723045158 | https://cdn.shopify.com/s/files/1/0575/0797/1253/files/76-24-11.pdf?v=1723206887 | // |  | 229 | 155 | 137 | 118 | 103 | 103 | 91 | 91 | 91 | 80 | 0 | 14217 | Sendzimir verzinkt | St 02 Z 140 | DX51D+Z 140 | 8 g/cm³ | 8,00 % | 22,08 Kg | 791 |  |  | Wir weisen darauf hin, dass diese Zinkauflage im Außenbereich keinen ausreichenden und dauerhaften Korrosionsschutz gewährt.
Streckgitter | 76x24x11 | Stahl (verzinkt) | 1,50 mm | Mittelformat (1250 x 2500 mm) | https://cdn.shopify.com/s/files/1/0575/0797/1253/files/Streckmetall_Raute_76x24x11.jpg?v=1723045158 | https://cdn.shopify.com/s/files/1/0575/0797/1253/files/76-24-11.pdf?v=1723206887 | // |  | 359 | 216 | 185 | 161 | 144 | 144 | 125 | 125 | 125 | 114 | 0 | 14218 | Sendzimir verzinkt | St 02 Z 140 | DX51D+Z 140 | 8 g/cm³ | 8,00 % | 34,50 Kg | 791 |  |  | Wir weisen darauf hin, dass diese Zinkauflage im Außenbereich keinen ausreichenden und dauerhaften Korrosionsschutz gewährt.
Streckgitter | 76x24x11 | Stahl | 1,50 mm | Kleinformat (1000 x 2000 mm) | https://cdn.shopify.com/s/files/1/0575/0797/1253/files/Streckmetall_Raute_76x24x11.jpg?v=1723045158 | https://cdn.shopify.com/s/files/1/0575/0797/1253/files/76-24-11.pdf?v=1723206887 | // |  | 226 | 152 | 134 | 115 | 100 | 100 | 88 | 88 | 88 | 77 | 0 | 14214 | Stahl | StW 22 | DD 11 | 8 g/cm³ | 8,00 % | 22,08 Kg | 791 |  |  | Ohne besondere Oberflächenbearbeitung.
Streckgitter | 76x24x11 | Stahl | 1,50 mm | Mittelformat (1250 x 2500 mm) | https://cdn.shopify.com/s/files/1/0575/0797/1253/files/Streckmetall_Raute_76x24x11.jpg?v=1723045158 | https://cdn.shopify.com/s/files/1/0575/0797/1253/files/76-24-11.pdf?v=1723206887 | // |  | 353 | 210 | 180 | 156 | 138 | 138 | 120 | 120 | 120 | 109 | 0 | 14215 | Stahl | StW 22 | DD 11 | 8 g/cm³ | 8,00 % | 34,50 Kg | 791 |  |  | Ohne besondere Oberflächenbearbeitung.
Streckgitter | 76x24x11 | Stahl | 1,50 mm | Großformat (1500 x 3000 mm) | https://cdn.shopify.com/s/files/1/0575/0797/1253/files/Streckmetall_Raute_76x24x11.jpg?v=1723045158 | https://cdn.shopify.com/s/files/1/0575/0797/1253/files/76-24-11.pdf?v=1723206887 | // |  | 391 | 261 | 226 | 200 | 174 | 174 | 158 | 158 | 158 | 135 | 0 | 14216 | Stahl | StW 22 | DD 11 | 8 g/cm³ | 8,00 % | 49,68 Kg | 791 |  |  | Ohne besondere Oberflächenbearbeitung.
Streckgitter | 76x24x11 | Stahl | 2,00 mm | Kleinformat (1000 x 2000 mm) | https://cdn.shopify.com/s/files/1/0575/0797/1253/files/Streckmetall_Raute_76x24x11.jpg?v=1723045158 | https://cdn.shopify.com/s/files/1/0575/0797/1253/files/76-24-11.pdf?v=1723206887 | // |  | 236 | 163 | 144 | 125 | 109 | 109 | 98 | 98 | 98 | 86 | 0 | 14199 | Stahl | StW 22 | DD 11 | 8 g/cm³ | 8,00 % | 29,44 Kg | 791 |  |  | Ohne besondere Oberflächenbearbeitung.
Streckgitter | 76x24x11 | Stahl | 2,00 mm | Mittelformat (1250 x 2500 mm) | https://cdn.shopify.com/s/files/1/0575/0797/1253/files/Streckmetall_Raute_76x24x11.jpg?v=1723045158 | https://cdn.shopify.com/s/files/1/0575/0797/1253/files/76-24-11.pdf?v=1723206887 | // |  | 369 | 226 | 196 | 172 | 156 | 156 | 136 | 136 | 136 | 123 | 0 | 14213 | Stahl | StW 22 | DD 11 | 8 g/cm³ | 8,00 % | 46,00 Kg | 791 |  |  | Ohne besondere Oberflächenbearbeitung.
Streckgitter | 76x35x11 | Aluminium | 2,00 mm | Kleinformat (1000 x 2000 mm) | https://cdn.shopify.com/s/files/1/0575/0797/1253/files/Streckmetall_Raute_76x35x11.jpg?v=1723045158 | https://cdn.shopify.com/s/files/1/0575/0797/1253/files/76-35-11.pdf?v=1723206887 | // | (ohne Folie) | 294 | 195 | 172 | 141 | 130 | 130 | 109 | 109 | 109 | 100 | 0 | 14263 | Aluminium ohne Folie | Al 99,5 % hh | EN AW-1050A H24 | 2,7 g/cm³ | 37,00 % | 6,80 Kg | 791 |  |  | Ohne besondere Oberflächenbearbeitung.
Streckgitter | 76x35x11 | Aluminium | 2,00 mm | Mittelformat (1250 x 2500 mm) | https://cdn.shopify.com/s/files/1/0575/0797/1253/files/Streckmetall_Raute_76x35x11.jpg?v=1723045158 | https://cdn.shopify.com/s/files/1/0575/0797/1253/files/76-35-11.pdf?v=1723206887 | // | (ohne Folie) | 461 | 270 | 221 | 203 | 172 | 172 | 156 | 156 | 156 | 138 | 0 | 14262 | Aluminium ohne Folie | Al 99,5 % hh | EN AW-1050A H24 | 2,7 g/cm³ | 37,00 % | 10,63 Kg | 791 |  |  | Ohne besondere Oberflächenbearbeitung.
Streckgitter | 76x35x11 | Aluminium | 2,00 mm | Großformat (1500 x 3000 mm) | https://cdn.shopify.com/s/files/1/0575/0797/1253/files/Streckmetall_Raute_76x35x11.jpg?v=1723045158 | https://cdn.shopify.com/s/files/1/0575/0797/1253/files/76-35-11.pdf?v=1723206887 | // | (ohne Folie) | 489 | 319 | 194 | 248 | 226 | 226 | 200 | 200 | 200 | 171 | 0 | 14261 | Aluminium ohne Folie | Al 99,5 % hh | EN AW-1050A H24 | 2,7 g/cm³ | 37,00 % | 15,31 Kg | 791 |  |  | Ohne besondere Oberflächenbearbeitung.
Streckgitter | 76x35x11 | Aluminium | 3,00 mm | Kleinformat (1000 x 2000 mm) | https://cdn.shopify.com/s/files/1/0575/0797/1253/files/Streckmetall_Raute_76x35x11.jpg?v=1723045158 | https://cdn.shopify.com/s/files/1/0575/0797/1253/files/76-35-11.pdf?v=1723206887 | // | (ohne Folie) | 320 | 221 | 198 | 170 | 159 | 159 | 135 | 135 | 135 | 125 | 0 | 14260 | Aluminium ohne Folie | Al 99,5 % hh | EN AW-1050A H24 | 2,7 g/cm³ | 37,00 % | 10,21 Kg | 791 |  |  | Ohne besondere Oberflächenbearbeitung.
Streckgitter | 76x35x11 | Stahl (verzinkt) | 1,50 mm | Kleinformat (1000 x 2000 mm) | https://cdn.shopify.com/s/files/1/0575/0797/1253/files/Streckmetall_Raute_76x35x11.jpg?v=1723045158 | https://cdn.shopify.com/s/files/1/0575/0797/1253/files/76-35-11.pdf?v=1723206887 | // |  | 224 | 150 | 132 | 113 | 98 | 98 | 86 | 86 | 86 | 75 | 0 | 14272 | Sendzimir verzinkt | St 02 Z 140 | DX51D+Z 140 | 8 g/cm³ | 37,00 % | 15,12 Kg | 791 |  |  | Wir weisen darauf hin, dass diese Zinkauflage im Außenbereich keinen ausreichenden und dauerhaften Korrosionsschutz gewährt.
Streckgitter | 76x35x11 | Stahl (verzinkt) | 1,50 mm | Mittelformat (1250 x 2500 mm) | https://cdn.shopify.com/s/files/1/0575/0797/1253/files/Streckmetall_Raute_76x35x11.jpg?v=1723045158 | https://cdn.shopify.com/s/files/1/0575/0797/1253/files/76-35-11.pdf?v=1723206887 | // |  | 351 | 208 | 177 | 153 | 135 | 135 | 117 | 117 | 117 | 106 | 0 | 14273 | Sendzimir verzinkt | St 02 Z 140 | DX51D+Z 140 | 8 g/cm³ | 37,00 % | 23,63 Kg | 791 |  |  | Wir weisen darauf hin, dass diese Zinkauflage im Außenbereich keinen ausreichenden und dauerhaften Korrosionsschutz gewährt.
Streckgitter | 76x35x11 | Stahl | 1,50 mm | Kleinformat (1000 x 2000 mm) | https://cdn.shopify.com/s/files/1/0575/0797/1253/files/Streckmetall_Raute_76x35x11.jpg?v=1723045158 | https://cdn.shopify.com/s/files/1/0575/0797/1253/files/76-35-11.pdf?v=1723206887 | // |  | 220 | 146 | 129 | 110 | 94 | 94 | 83 | 83 | 83 | 71 | 0 | 14269 | Stahl | StW 22 | DD 11 | 8 g/cm³ | 37,00 % | 15,12 Kg | 791 |  |  | Ohne besondere Oberflächenbearbeitung.
Streckgitter | 76x35x11 | Stahl | 1,50 mm | Mittelformat (1250 x 2500 mm) | https://cdn.shopify.com/s/files/1/0575/0797/1253/files/Streckmetall_Raute_76x35x11.jpg?v=1723045158 | https://cdn.shopify.com/s/files/1/0575/0797/1253/files/76-35-11.pdf?v=1723206887 | // |  | 279 | 146.25 | 118.125 | 97.875 | 84.375 | 84.375 | 69.75 | 69.75 | 69.75 | 66.375 | 0 | 14270 | Stahl | StW 22 | DD 11 | 8 g/cm³ | 37,00 % | 23,63 Kg | 791 |  |  | Ohne besondere Oberflächenbearbeitung.
Streckgitter | 76x35x11 | Stahl | 1,50 mm | Großformat (1500 x 3000 mm) | https://cdn.shopify.com/s/files/1/0575/0797/1253/files/Streckmetall_Raute_76x35x11.jpg?v=1723045158 | https://cdn.shopify.com/s/files/1/0575/0797/1253/files/76-35-11.pdf?v=1723206887 | // |  | 379 | 249 | 214 | 189 | 162 | 162 | 146 | 146 | 146 | 123 | 0 | 14271 | Stahl | StW 22 | DD 11 | 8 g/cm³ | 37,00 % | 34,02 Kg | 791 |  |  | Ohne besondere Oberflächenbearbeitung.
Streckgitter | 76x35x11 | Stahl | 2,00 mm | Kleinformat (1000 x 2000 mm) | https://cdn.shopify.com/s/files/1/0575/0797/1253/files/Streckmetall_Raute_76x35x11.jpg?v=1723045158 | https://cdn.shopify.com/s/files/1/0575/0797/1253/files/76-35-11.pdf?v=1723206887 | // |  | 229 | 155 | 137 | 118 | 102 | 102 | 91 | 91 | 91 | 79 | 0 | 14254 | Stahl | StW 22 | DD 11 | 8 g/cm³ | 37,00 % | 20,16 Kg | 791 |  |  | Ohne besondere Oberflächenbearbeitung.
Streckgitter | 76x35x11 | Stahl | 2,00 mm | Mittelformat (1250 x 2500 mm) | https://cdn.shopify.com/s/files/1/0575/0797/1253/files/Streckmetall_Raute_76x35x11.jpg?v=1723045158 | https://cdn.shopify.com/s/files/1/0575/0797/1253/files/76-35-11.pdf?v=1723206887 | // |  | 358 | 215 | 185 | 161 | 143 | 143 | 125 | 125 | 125 | 112 | 0 | 14268 | Stahl | StW 22 | DD 11 | 8 g/cm³ | 37,00 % | 31,50 Kg | 791 |  |  | Ohne besondere Oberflächenbearbeitung.
Streckgitter | 76x35x11 | Stahl | 2,00 mm | Großformat (1500 x 3000 mm) | https://cdn.shopify.com/s/files/1/0575/0797/1253/files/Streckmetall_Raute_76x35x11.jpg?v=1723045158 | https://cdn.shopify.com/s/files/1/0575/0797/1253/files/76-35-11.pdf?v=1723206887 | // |  | 398 | 267 | 232 | 207 | 180 | 180 | 162 | 162 | 162 | 135 | 0 | 14280 | Stahl | StW 22 | DD 11 | 8 g/cm³ | 37,00 % | 45,36 Kg | 791 |  |  | Ohne besondere Oberflächenbearbeitung.
Streckgitter | 110x52x24 | Aluminium | 2,00 mm | Kleinformat (1000 x 2000 mm) | https://cdn.shopify.com/s/files/1/0575/0797/1253/files/Streckmetall_Raute_110x52x24.jpg?v=1723045158 | https://cdn.shopify.com/s/files/1/0575/0797/1253/files/76-35-11.pdf?v=1723206887 | // | (ohne Folie) | 187 | 162 | 148 | 122 | 113 | 113 | 98 | 98 | 98 | 93 | 0 | 14486 | Aluminium ohne Folie | Al 99,5 % hh | EN AW-1050A H24 | 2,7 g/cm³ | 8,00 % | 9,94 Kg | 791 |  |  | Ohne besondere Oberflächenbearbeitung.
Streckgitter | 110x52x24 | Aluminium | 2,00 mm | Mittelformat (1250 x 2500 mm) | https://cdn.shopify.com/s/files/1/0575/0797/1253/files/Streckmetall_Raute_110x52x24.jpg?v=1723045158 | https://cdn.shopify.com/s/files/1/0575/0797/1253/files/76-35-11.pdf?v=1723206887 | // | (ohne Folie) | 473 | 282 | 233 | 216 | 184 | 184 | 169 | 169 | 169 | 151 | 0 | 14485 | Aluminium ohne Folie | Al 99,5 % hh | EN AW-1050A H24 | 2,7 g/cm³ | 8,00 % | 15,53 Kg | 791 |  |  | Ohne besondere Oberflächenbearbeitung.
Streckgitter | 110x52x24 | Aluminium | 2,00 mm | Großformat (1500 x 3000 mm) | https://cdn.shopify.com/s/files/1/0575/0797/1253/files/Streckmetall_Raute_110x52x24.jpg?v=1723045158 | https://cdn.shopify.com/s/files/1/0575/0797/1253/files/76-35-11.pdf?v=1723206887 | // | (ohne Folie) | 507 | 337 | 312 | 266 | 244 | 244 | 218 | 218 | 218 | 189 | 0 | 14484 | Aluminium ohne Folie | Al 99,5 % hh | EN AW-1050A H24 | 2,7 g/cm³ | 8,00 % | 22,36 Kg | 791 |  |  | Ohne besondere Oberflächenbearbeitung.
Streckgitter | 110x52x24 | Edelstahl (V2A) | 1,00 mm | Kleinformat (1000 x 2000 mm) | https://cdn.shopify.com/s/files/1/0575/0797/1253/files/Streckmetall_Raute_110x52x24.jpg?v=1723045158 | https://cdn.shopify.com/s/files/1/0575/0797/1253/files/76-35-11.pdf?v=1723206887 | // |  | 277 | 227 | 196 | 172 | 154 | 154 | 139 | 139 | 139 | 121 | 0 | 14490 | Edelstahl (V2A) | 1.4301 | X5CrNi18-10 | 8 g/cm³ | 8,00 % | 14,72 Kg | 791 |  |  | Ohne besondere Oberflächenbearbeitung.
Streckgitter | 110x52x24 | Stahl (verzinkt) | 1,00 mm | Kleinformat (1000 x 2000 mm) | https://cdn.shopify.com/s/files/1/0575/0797/1253/files/Streckmetall_Raute_110x52x24.jpg?v=1723045158 | https://cdn.shopify.com/s/files/1/0575/0797/1253/files/76-35-11.pdf?v=1723206887 | // |  | 202 | 130 | 112 | 100 | 84 | 84 | 73 | 73 | 73 | 60 | 0 | 14489 | Sendzimir verzinkt | St 02 Z 140 | DX51D+Z 140 | 8 g/cm³ | 8,00 % | 14,72 Kg | 791 |  |  | Wir weisen darauf hin, dass diese Zinkauflage im Außenbereich keinen ausreichenden und dauerhaften Korrosionsschutz gewährt.
Streckgitter | 110x52x24 | Stahl (verzinkt) | 1,00 mm | Mittelformat (1250 x 2500 mm) | https://cdn.shopify.com/s/files/1/0575/0797/1253/files/Streckmetall_Raute_110x52x24.jpg?v=1723045158 | https://cdn.shopify.com/s/files/1/0575/0797/1253/files/76-35-11.pdf?v=1723206887 | // |  | 316 | 176 | 166 | 132 | 115 | 115 | 94 | 94 | 94 | 85 | 0 | 14488 | Sendzimir verzinkt | St 02 Z 140 | DX51D+Z 140 | 8 g/cm³ | 8,00 % | 23,00 Kg | 791 |  |  | Wir weisen darauf hin, dass diese Zinkauflage im Außenbereich keinen ausreichenden und dauerhaften Korrosionsschutz gewährt.
Streckgitter | 110x52x24 | Stahl | 1,50 mm | Kleinformat (1000 x 2000 mm) | https://cdn.shopify.com/s/files/1/0575/0797/1253/files/Streckmetall_Raute_110x52x24.jpg?v=1723045158 | https://cdn.shopify.com/s/files/1/0575/0797/1253/files/76-35-11.pdf?v=1723206887 | // |  | 226 | 152 | 134 | 115 | 100 | 100 | 88 | 88 | 88 | 77 | 0 | 14492 | Stahl | StW 22 | DD 11 | 8 g/cm³ | 8,00 % | 22,08 Kg | 791 |  |  | Ohne besondere Oberflächenbearbeitung.
Streckgitter | 110x52x24 | Stahl | 1,50 mm | Mittelformat (1250 x 2500 mm) | https://cdn.shopify.com/s/files/1/0575/0797/1253/files/Streckmetall_Raute_110x52x24.jpg?v=1723045158 | https://cdn.shopify.com/s/files/1/0575/0797/1253/files/76-35-11.pdf?v=1723206887 | // |  | 353 | 210 | 180 | 156 | 138 | 138 | 120 | 120 | 120 | 109 | 0 | 14493 | Stahl | StW 22 | DD 11 | 8 g/cm³ | 8,00 % | 34,50 Kg | 791 |  |  | Ohne besondere Oberflächenbearbeitung.
Streckgitter | 110x52x24 | Stahl | 1,50 mm | Großformat (1500 x 3000 mm) | https://cdn.shopify.com/s/files/1/0575/0797/1253/files/Streckmetall_Raute_110x52x24.jpg?v=1723045158 | https://cdn.shopify.com/s/files/1/0575/0797/1253/files/76-35-11.pdf?v=1723206887 | // |  | 391 | 261 | 226 | 200 | 174 | 174 | 158 | 158 | 158 | 135 | 0 | 14494 | Stahl | StW 22 | DD 11 | 8 g/cm³ | 8,00 % | 49,68 Kg | 791 |  |  | Ohne besondere Oberflächenbearbeitung.
Streckgitter | 115x40x3 | Aluminium | 2,00 mm | Kleinformat (1000 x 2000 mm) | https://cdn.shopify.com/s/files/1/0575/0797/1253/files/Streckmetall_Raute_115x40x3.jpg?v=1723045158 | https://cdn.shopify.com/s/files/1/0575/0797/1253/files/115-40-3.pdf?v=1723206886 | // | (ohne Folie) | 272 | 179 | 157 | 128 | 115 | 115 | 95 | 95 | 95 | 83 | 0 | 14513 | Aluminium ohne Folie | Al 99,5 % hh | EN AW-1050A H24 | 2,7 g/cm³ | 85,00 % | 1,62 Kg | 791 |  |  | Ohne besondere Oberflächenbearbeitung.
Streckgitter | 115x40x3 | Aluminium | 2,00 mm | Mittelformat (1250 x 2500 mm) | https://cdn.shopify.com/s/files/1/0575/0797/1253/files/Streckmetall_Raute_115x40x3.jpg?v=1723045158 | https://cdn.shopify.com/s/files/1/0575/0797/1253/files/115-40-3.pdf?v=1723206886 | // | (ohne Folie) | 425 | 246 | 200 | 181 | 146 | 146 | 131 | 131 | 131 | 111 | 0 | 14512 | Aluminium ohne Folie | Al 99,5 % hh | EN AW-1050A H24 | 2,7 g/cm³ | 85,00 % | 2,53 Kg | 791 |  |  | Ohne besondere Oberflächenbearbeitung.
Streckgitter | 115x40x3 | Aluminium | 2,00 mm | Großformat (1500 x 3000 mm) | https://cdn.shopify.com/s/files/1/0575/0797/1253/files/Streckmetall_Raute_115x40x3.jpg?v=1723045158 | https://cdn.shopify.com/s/files/1/0575/0797/1253/files/115-40-3.pdf?v=1723206886 | // | (ohne Folie) | 453 | 290 | 262 | 214 | 190 | 190 | 161 | 161 | 161 | 131 | 0 | 14511 | Aluminium ohne Folie | Al 99,5 % hh | EN AW-1050A H24 | 2,7 g/cm³ | 85,00 % | 3,65 Kg | 791 |  |  | Ohne besondere Oberflächenbearbeitung.
Streckgitter | 115x40x3 | Stahl (verzinkt) | 1,50 mm | Kleinformat (1000 x 2000 mm) | https://cdn.shopify.com/s/files/1/0575/0797/1253/files/Streckmetall_Raute_115x40x3.jpg?v=1723045158 | https://cdn.shopify.com/s/files/1/0575/0797/1253/files/115-40-3.pdf?v=1723206886 | // |  | 212 | 138 | 117 | 95 | 78 | 78 | 67 | 67 | 67 | 58 | 0 | 14522 | Sendzimir verzinkt | St 02 Z 140 | DX51D+Z 140 | 8 g/cm³ | 85,00 % | 3,60 Kg | 791 |  |  | Wir weisen darauf hin, dass diese Zinkauflage im Außenbereich keinen ausreichenden und dauerhaften Korrosionsschutz gewährt.
Streckgitter | 115x40x3 | Stahl (verzinkt) | 1,50 mm | Mittelformat (1250 x 2500 mm) | https://cdn.shopify.com/s/files/1/0575/0797/1253/files/Streckmetall_Raute_115x40x3.jpg?v=1723045158 | https://cdn.shopify.com/s/files/1/0575/0797/1253/files/115-40-3.pdf?v=1723206886 | // |  | 331 | 183 | 149 | 123 | 105 | 105 | 91 | 91 | 91 | 78 | 0 | 14523 | Sendzimir verzinkt | St 02 Z 140 | DX51D+Z 140 | 8 g/cm³ | 85,00 % | 5,63 Kg | 791 |  |  | Wir weisen darauf hin, dass diese Zinkauflage im Außenbereich keinen ausreichenden und dauerhaften Korrosionsschutz gewährt.
Streckgitter | 115x40x3 | Stahl (verzinkt) | 1,50 mm | Großformat (1500 x 3000 mm) | https://cdn.shopify.com/s/files/1/0575/0797/1253/files/Streckmetall_Raute_115x40x3.jpg?v=1723045158 | https://cdn.shopify.com/s/files/1/0575/0797/1253/files/115-40-3.pdf?v=1723206886 | // |  | 359 | 216 | 178 | 153 | 133 | 133 | 113 | 113 | 113 | 92 | 0 | 14507 | Sendzimir verzinkt | St 02 Z 140 | DX51D+Z 140 | 8 g/cm³ | 85,00 % | 8,10 Kg | 791 |  |  | Wir weisen darauf hin, dass diese Zinkauflage im Außenbereich keinen ausreichenden und dauerhaften Korrosionsschutz gewährt.
Streckgitter | 115x40x3 | Stahl | 2,00 mm | Kleinformat (1000 x 2000 mm) | https://cdn.shopify.com/s/files/1/0575/0797/1253/files/Streckmetall_Raute_115x40x3.jpg?v=1723045158 | https://cdn.shopify.com/s/files/1/0575/0797/1253/files/115-40-3.pdf?v=1723206886 | // |  | 212 | 139 | 118 | 96 | 79 | 79 | 68 | 68 | 68 | 59 | 0 | 14504 | Stahl | StW 22 | DD 11 | 8 g/cm³ | 85,00 % | 4,80 Kg | 791 |  |  | Ohne besondere Oberflächenbearbeitung.
Streckgitter | 115x40x3 | Stahl | 2,00 mm | Mittelformat (1250 x 2500 mm) | https://cdn.shopify.com/s/files/1/0575/0797/1253/files/Streckmetall_Raute_115x40x3.jpg?v=1723045158 | https://cdn.shopify.com/s/files/1/0575/0797/1253/files/115-40-3.pdf?v=1723206886 | // |  | 333 | 185 | 151 | 125 | 107 | 107 | 93 | 93 | 93 | 78 | 0 | 14518 | Stahl | StW 22 | DD 11 | 8 g/cm³ | 85,00 % | 7,50 Kg | 791 |  |  | Ohne besondere Oberflächenbearbeitung.
Streckgitter | 115x40x3 | Stahl | 2,00 mm | Großformat (1500 x 3000 mm) | https://cdn.shopify.com/s/files/1/0575/0797/1253/files/Streckmetall_Raute_115x40x3.jpg?v=1723045158 | https://cdn.shopify.com/s/files/1/0575/0797/1253/files/115-40-3.pdf?v=1723206886 | // |  | 361 | 218 | 180 | 155 | 135 | 135 | 113 | 113 | 113 | 89 | 0 | 14526 | Stahl | StW 22 | DD 11 | 8 g/cm³ | 85,00 % | 10,80 Kg | 791 |  |  | Ohne besondere Oberflächenbearbeitung.
Streckgitter | 115x48x18 | Aluminium | 2,00 mm | Kleinformat (1000 x 2000 mm) | https://cdn.shopify.com/s/files/1/0575/0797/1253/files/Streckmetall_Raute_115x48x18.jpg?v=1723045159 | https://cdn.shopify.com/s/files/1/0575/0797/1253/files/115-48-18.pdf?v=1723206886 | // | (ohne Folie) | 297 | 198 | 175 | 144 | 132 | 132 | 112 | 112 | 112 | 102 | 0 | 14539 | Aluminium ohne Folie | Al 99,5 % hh | EN AW-1050A H24 | 2,7 g/cm³ | 25,00 % | 8,10 Kg | 791 |  |  | Ohne besondere Oberflächenbearbeitung.
Streckgitter | 115x48x18 | Aluminium | 2,00 mm | Mittelformat (1250 x 2500 mm) | https://cdn.shopify.com/s/files/1/0575/0797/1253/files/Streckmetall_Raute_115x48x18.jpg?v=1723045159 | https://cdn.shopify.com/s/files/1/0575/0797/1253/files/115-48-18.pdf?v=1723206886 | // | (ohne Folie) | 465 | 275 | 225 | 208 | 176 | 176 | 160 | 160 | 160 | 143 | 0 | 14538 | Aluminium ohne Folie | Al 99,5 % hh | EN AW-1050A H24 | 2,7 g/cm³ | 25,00 % | 12,66 Kg | 791 |  |  | Ohne besondere Oberflächenbearbeitung.
Streckgitter | 115x48x18 | Aluminium | 2,00 mm | Großformat (1500 x 3000 mm) | https://cdn.shopify.com/s/files/1/0575/0797/1253/files/Streckmetall_Raute_115x48x18.jpg?v=1723045159 | https://cdn.shopify.com/s/files/1/0575/0797/1253/files/115-48-18.pdf?v=1723206886 | E/2/0 | (ohne Folie) | 353 | 265 | 244 | 211 | 198 | 198 | 178 | 178 | 178 | 158 | 0 | 14537 | Aluminium ohne Folie | Al 99,5 % hh | EN AW-1050A H24 | 2,7 g/cm³ | 25,00 % | 18,23 Kg | 791 |  |  | Ohne besondere Oberflächenbearbeitung.
Streckgitter | 115x48x18 | Edelstahl (V2A) | 1,00 mm | Kleinformat (1000 x 2000 mm) | https://cdn.shopify.com/s/files/1/0575/0797/1253/files/Streckmetall_Raute_115x48x18.jpg?v=1723045159 | https://cdn.shopify.com/s/files/1/0575/0797/1253/files/115-48-18.pdf?v=1723206886 | // |  | 270 | 221 | 190 | 156 | 147 | 147 | 133 | 133 | 133 | 114 | 0 | 14542 | Edelstahl (V2A) | 1.4301 | X5CrNi18-10 | 8 g/cm³ | 25,00 % | 12,00 Kg | 791 |  |  | Ohne besondere Oberflächenbearbeitung.
Streckgitter | 115x48x18 | Stahl (verzinkt) | 1,50 mm | Kleinformat (1000 x 2000 mm) | https://cdn.shopify.com/s/files/1/0575/0797/1253/files/Streckmetall_Raute_115x48x18.jpg?v=1723045159 | https://cdn.shopify.com/s/files/1/0575/0797/1253/files/115-48-18.pdf?v=1723206886 | // |  | 226 | 152 | 134 | 115 | 99 | 99 | 88 | 88 | 88 | 76 | 0 | 14547 | Sendzimir verzinkt | St 02 Z 140 | DX51D+Z 140 | 8 g/cm³ | 25,00 % | 18,00 Kg | 791 |  |  | Wir weisen darauf hin, dass diese Zinkauflage im Außenbereich keinen ausreichenden und dauerhaften Korrosionsschutz gewährt.
Streckgitter | 115x48x18 | Stahl (verzinkt) | 1,50 mm | Mittelformat (1250 x 2500 mm) | https://cdn.shopify.com/s/files/1/0575/0797/1253/files/Streckmetall_Raute_115x48x18.jpg?v=1723045159 | https://cdn.shopify.com/s/files/1/0575/0797/1253/files/115-48-18.pdf?v=1723206886 | // |  | 353 | 210 | 180 | 156 | 138 | 138 | 120 | 120 | 120 | 109 | 0 | 14548 | Sendzimir verzinkt | St 02 Z 140 | DX51D+Z 140 | 8 g/cm³ | 25,00 % | 28,13 Kg | 791 |  |  | Wir weisen darauf hin, dass diese Zinkauflage im Außenbereich keinen ausreichenden und dauerhaften Korrosionsschutz gewährt.
Streckgitter | 115x48x18 | Stahl | 2,00 mm | Kleinformat (1000 x 2000 mm) | https://cdn.shopify.com/s/files/1/0575/0797/1253/files/Streckmetall_Raute_115x48x18.jpg?v=1723045159 | https://cdn.shopify.com/s/files/1/0575/0797/1253/files/115-48-18.pdf?v=1723206886 | // |  | 231 | 157 | 139 | 120 | 105 | 105 | 93 | 93 | 93 | 82 | 0 | 14556 | Stahl | StW 22 | DD 11 | 8 g/cm³ | 25,00 % | 24,00 Kg | 791 |  |  | Ohne besondere Oberflächenbearbeitung.
Streckgitter | 115x48x18 | Stahl | 2,00 mm | Mittelformat (1250 x 2500 mm) | https://cdn.shopify.com/s/files/1/0575/0797/1253/files/Streckmetall_Raute_115x48x18.jpg?v=1723045159 | https://cdn.shopify.com/s/files/1/0575/0797/1253/files/115-48-18.pdf?v=1723206886 | // |  | 362 | 219 | 188 | 164 | 147 | 147 | 128 | 128 | 128 | 115 | 0 | 14557 | Stahl | StW 22 | DD 11 | 8 g/cm³ | 25,00 % | 37,50 Kg | 791 |  |  | Ohne besondere Oberflächenbearbeitung.