## Tabelle1
Def-Lochung | Maschenweite | Material | Stärke | Bild | Datenblatt | Preis | Lagerplatz | Untertitel | Artikel-Nr | Material-Gruppe | DIN-Bezeichnung (alt) | DIN-Bezeichnung (neu) | SpezifischesGewicht | Freie Fläche | Gewicht pro m² | DIN | Drahtüberstände | Toleranzen | Hinweis SG
Schweißgitter | SG 25-25 | Stahl nachträglich feuerverzinkt | 3,00 mm | https://cdn.shopify.com/s/files/1/0575/0797/1253/files/Schweissgitter__25x25x3_0.jpg?v=1718913782 | https://cdn.shopify.com/s/files/1/0575/0797/1253/files/SG25x25-3.pdf?v=1725526663 | 62.5 | // | nachträglich feuerverzinkt | 15816 | Stahl nachträglich feuerverzinkt | nachträglich feuerverzinkt |  | 8,9 g/cm³ | 80,00 % | 4,40 Kg | ISO9044 | Nicht entgratet | +-5 mm | Gut für den Außenbereich geeignet, bei Zuschnitten werden Schnittkanten mit Kaltverzinker versiegelt.
Schweißgitter | SG 25-25 | Edelstahl (V2A) | 3,00 mm | https://cdn.shopify.com/s/files/1/0575/0797/1253/files/Schweissgitter__25x25x3_0.jpg?v=1718913782 | https://cdn.shopify.com/s/files/1/0575/0797/1253/files/SG25x25-3.pdf?v=1725526663 | 99.5 | D/6/0 |  | 15807 | Edelstahl (V2A) | 1.4301 | X5CrNi18-10 | 8 g/cm³ | 80,00 % | 4,40 Kg | ISO9044 | Nicht entgratet | +-5 mm | Ohne besondere Oberflächenbearbeitung.
Schweißgitter | SG 25-25 | Stahl | 3,00 mm | https://cdn.shopify.com/s/files/1/0575/0797/1253/files/Schweissgitter__25x25x3_0.jpg?v=1718913782 | https://cdn.shopify.com/s/files/1/0575/0797/1253/files/SG25x25-3.pdf?v=1725526663 | 67.5 | C/3/6 |  | 1798 | Stahl | StW 22 | DD 11 | 8 g/cm³ | 80,00 % | 4,40 Kg | ISO9044 | Nicht entgratet | +-5 mm | Ohne besondere Oberflächenbearbeitung.
Schweißgitter | SG 25-25 | Stahl (verzinkt) | 3,00 mm | https://cdn.shopify.com/s/files/1/0575/0797/1253/files/Schweissgitter__25x25x3_0.jpg?v=1718913782 | https://cdn.shopify.com/s/files/1/0575/0797/1253/files/SG25x25-3.pdf?v=1725526663 | 69 | // |  | 12615 | Sendzimir (verzinkt) | St 02 Z 140 | DX51D+Z 140 | 8 g/cm³ | 80,00 % | 4,40 Kg | ISO9044 | Nicht entgratet | +-5 mm | Wir weisen darauf hin, dass diese Zinkauflage im Außenbereich keinen ausreichenden und dauerhaften Korrosionsschutz gewährt.
Schweißgitter | SG 30-30 | Stahl nachträglich feuerverzinkt | 3,00 mm | https://cdn.shopify.com/s/files/1/0575/0797/1253/files/Schweissgitter__30x30x3_0.jpg?v=1718913782 | https://cdn.shopify.com/s/files/1/0575/0797/1253/files/SG30x30-3.pdf?v=1725526662 | 56 | // | nachträglich feuerverzinkt | 15817 | Stahl nachträglich feuerverzinkt | nachträglich feuerverzinkt |  | 8,9 g/cm³ | 83,00 % | 3,60 Kg | ISO9044 | Nicht entgratet | +-5 mm | Gut für den Außenbereich geeignet, bei Zuschnitten werden Schnittkanten mit Kaltverzinker versiegelt.
Schweißgitter | SG 30-30 | Edelstahl (V2A) | 3,00 mm | https://cdn.shopify.com/s/files/1/0575/0797/1253/files/Schweissgitter__30x30x3_0.jpg?v=1718913782 | https://cdn.shopify.com/s/files/1/0575/0797/1253/files/SG30x30-3.pdf?v=1725526662 | 96 | C/2/6 |  | 2111 | Edelstahl (V2A) | 1.4301 | X5CrNi18-10 | 8 g/cm³ | 83,00 % | 3,60 Kg | ISO9044 | Nicht entgratet | +-5 mm | Ohne besondere Oberflächenbearbeitung.
Schweißgitter | SG 30-30 | Stahl | 3,00 mm | https://cdn.shopify.com/s/files/1/0575/0797/1253/files/Schweissgitter__30x30x3_0.jpg?v=1718913782 | https://cdn.shopify.com/s/files/1/0575/0797/1253/files/SG30x30-3.pdf?v=1725526662 | 61.5 | // |  | 1799 | Stahl | StW 22 | DD 11 | 8 g/cm³ | 83,00 % | 3,60 Kg | ISO9044 | Nicht entgratet | +-5 mm | Ohne besondere Oberflächenbearbeitung.
Schweißgitter | SG 30-30 | Stahl (verzinkt) | 3,00 mm | https://cdn.shopify.com/s/files/1/0575/0797/1253/files/Schweissgitter__30x30x3_0.jpg?v=1718913782 | https://cdn.shopify.com/s/files/1/0575/0797/1253/files/SG30x30-3.pdf?v=1725526662 | 63 | // |  | 12618 | Sendzimir (verzinkt) | St 02 Z 140 | DX51D+Z 140 | 8 g/cm³ | 83,00 % | 3,60 Kg | ISO9044 | Nicht entgratet | +-5 mm | Wir weisen darauf hin, dass diese Zinkauflage im Außenbereich keinen ausreichenden und dauerhaften Korrosionsschutz gewährt.
Schweißgitter | SG 40-40 | Stahl nachträglich feuerverzinkt | 4,00 mm | https://cdn.shopify.com/s/files/1/0575/0797/1253/files/Schweissgitter__40x40x4_0.jpg?v=1718913783 | https://cdn.shopify.com/s/files/1/0575/0797/1253/files/SG40x40-4.pdf?v=1725526663 | 56 | // | nachträglich feuerverzinkt | 15818 | Stahl nachträglich feuerverzinkt | nachträglich feuerverzinkt |  | 8,9 g/cm³ | 86,00 % | 2,70 Kg | ISO9044 | Nicht entgratet | +-5 mm | Gut für den Außenbereich geeignet, bei Zuschnitten werden Schnittkanten mit Kaltverzinker versiegelt.
Schweißgitter | SG 40-40 | Edelstahl (V2A) | 4,00 mm | https://cdn.shopify.com/s/files/1/0575/0797/1253/files/Schweissgitter__40x40x4_0.jpg?v=1718913783 | https://cdn.shopify.com/s/files/1/0575/0797/1253/files/SG40x40-4.pdf?v=1725526663 | 106 | // |  | 2032 | Edelstahl (V2A) | 1.4301 | X5CrNi18-10 | 8 g/cm³ | 83,00 % | 4,90 Kg | ISO9044 | Nicht entgratet | +-5 mm | Ohne besondere Oberflächenbearbeitung.
Schweißgitter | SG 40-40 | Stahl | 3,00 mm | https://cdn.shopify.com/s/files/1/0575/0797/1253/files/Schweissgitter__40x40x4_0.jpg?v=1718913783 | https://cdn.shopify.com/s/files/1/0575/0797/1253/files/SG40x40-4.pdf?v=1725526663 | 58.5 | // |  | 15801 | Stahl | StW 22 | DD 11 | 8 g/cm³ | 83,00 % | 4,90 Kg | ISO9044 | Nicht entgratet | +-5 mm | Ohne besondere Oberflächenbearbeitung.
Schweißgitter | SG 40-40 | Stahl | 4,00 mm | https://cdn.shopify.com/s/files/1/0575/0797/1253/files/Schweissgitter__40x40x4_0.jpg?v=1718913783 | https://cdn.shopify.com/s/files/1/0575/0797/1253/files/SG40x40-4.pdf?v=1725526663 | 65.5 | // |  | 1801 | Stahl | StW 22 | DD 11 | 8 g/cm³ | 83,00 % | 4,90 Kg | ISO9044 | Nicht entgratet | +-5 mm | Ohne besondere Oberflächenbearbeitung.
Schweißgitter | SG 40-40 | Stahl (verzinkt) | 4,00 mm | https://cdn.shopify.com/s/files/1/0575/0797/1253/files/Schweissgitter__40x40x4_0.jpg?v=1718913783 | https://cdn.shopify.com/s/files/1/0575/0797/1253/files/SG40x40-4.pdf?v=1725526663 | 76 | // |  | 15833 | Sendzimir (verzinkt) | St 02 Z 140 | DX51D+Z 140 | 8 g/cm³ | 83,00 % | 4,90 Kg | ISO9044 | Nicht entgratet | +-5 mm | Wir weisen darauf hin, dass diese Zinkauflage im Außenbereich keinen ausreichenden und dauerhaften Korrosionsschutz gewährt.
Schweißgitter | SG 50-50 | Stahl nachträglich feuerverzinkt | 4,00 mm | https://cdn.shopify.com/s/files/1/0575/0797/1253/files/Schweissgitter__50x50x5_0.jpg?v=1718913782 | https://cdn.shopify.com/s/files/1/0575/0797/1253/files/SG50x50-5.pdf?v=1719226389 | 48.5 | // | nachträglich feuerverzinkt | 15819 | Stahl nachträglich feuerverzinkt | nachträglich feuerverzinkt |  | 8,9 g/cm³ | 85,00 % | 4,00 Kg | ISO9044 | Nicht entgratet | +-5 mm | Gut für den Außenbereich geeignet, bei Zuschnitten werden Schnittkanten mit Kaltverzinker versiegelt.
Schweißgitter | SG 50-50 | Edelstahl (V2A) | 5,00 mm | https://cdn.shopify.com/s/files/1/0575/0797/1253/files/Schweissgitter__50x50x5_0.jpg?v=1718913782 | https://cdn.shopify.com/s/files/1/0575/0797/1253/files/SG50x50-5.pdf?v=1719226389 | 111 | D/6/0 |  | 12633 | Edelstahl (V2A) | 1.4301 | X5CrNi18-10 | 8 g/cm³ | 83,00 % | 6,00 Kg | ISO9044 | Nicht entgratet | +-5 mm | Ohne besondere Oberflächenbearbeitung.
Schweißgitter | SG 50-50 | Stahl | 3,00 mm | https://cdn.shopify.com/s/files/1/0575/0797/1253/files/Schweissgitter__50x50x5_0.jpg?v=1718913782 | https://cdn.shopify.com/s/files/1/0575/0797/1253/files/SG50x50-5.pdf?v=1719226389 | 49.5 | // |  | 1802 | Stahl | StW 22 | DD 11 | 8 g/cm³ | 86,00 % | 2,20 Kg | ISO9044 | Nicht entgratet | +-5 mm | Ohne besondere Oberflächenbearbeitung.
Schweißgitter | SG 50-50 | Stahl | 4,00 mm | https://cdn.shopify.com/s/files/1/0575/0797/1253/files/Schweissgitter__50x50x5_0.jpg?v=1718913782 | https://cdn.shopify.com/s/files/1/0575/0797/1253/files/SG50x50-5.pdf?v=1719226389 | 53.5 | // |  | 1803 | Stahl | StW 22 | DD 11 | 8 g/cm³ | 85,00 % | 4,00 Kg | ISO9044 | Nicht entgratet | +-5 mm | Ohne besondere Oberflächenbearbeitung.
Schweißgitter | SG 50-50 | Stahl | 5,00 mm | https://cdn.shopify.com/s/files/1/0575/0797/1253/files/Schweissgitter__50x50x5_0.jpg?v=1718913782 | https://cdn.shopify.com/s/files/1/0575/0797/1253/files/SG50x50-5.pdf?v=1719226389 | 61 | // |  | 1804 | Stahl | StW 22 | DD 11 | 8 g/cm³ | 83,00 % | 6,00 Kg | ISO9044 | Nicht entgratet | +-5 mm | Ohne besondere Oberflächenbearbeitung.
Schweißgitter | SG 50-50 | Stahl (verzinkt) | 4,00 mm | https://cdn.shopify.com/s/files/1/0575/0797/1253/files/Schweissgitter__50x50x5_0.jpg?v=1718913782 | https://cdn.shopify.com/s/files/1/0575/0797/1253/files/SG50x50-5.pdf?v=1719226389 | 55 | // |  | 12631 | Sendzimir (verzinkt) | St 02 Z 140 | DX51D+Z 140 | 8 g/cm³ | 85,00 % | 4,00 Kg | ISO9044 | Nicht entgratet | +-5 mm | Wir weisen darauf hin, dass diese Zinkauflage im Außenbereich keinen ausreichenden und dauerhaften Korrosionsschutz gewährt.
Schweißgitter | SG 60-60 | Stahl | 4,00 mm | https://cdn.shopify.com/s/files/1/0575/0797/1253/files/Schweissgitter__60x60x5_0_R.jpg?v=1725524063 | https://cdn.shopify.com/s/files/1/0575/0797/1253/files/SG60x60-4_6903d41b-a7c9-4497-97c5-fbcc3bc5933a.pdf?v=1725524286 | 53.5 | // |  | 15686 | Stahl | StW 22 | DD 11 | 8 g/cm³ | 83,00 % | 3,20 Kg | ISO9044 | Nicht entgratet | +-5 mm | Ohne besondere Oberflächenbearbeitung.
Schweißgitter | SG 80-80 | Edelstahl (V2A) | 4,00 mm | https://cdn.shopify.com/s/files/1/0575/0797/1253/files/Schweissgitter__80x80x4_0_R.jpg?v=1725524063 | https://cdn.shopify.com/s/files/1/0575/0797/1253/files/SG80x80-4.pdf?v=1725524286 | 86.5 | // |  | 15684 | Edelstahl (V2A) | 1.4301 | X5CrNi18-10 | 8 g/cm³ | 83,00 % | 2,40 Kg | ISO9044 | Nicht entgratet | +-5 mm | Ohne besondere Oberflächenbearbeitung.
Schweißgitter | SG 80-80 | Stahl | 4,00 mm | https://cdn.shopify.com/s/files/1/0575/0797/1253/files/Schweissgitter__80x80x4_0_R.jpg?v=1725524063 | https://cdn.shopify.com/s/files/1/0575/0797/1253/files/SG80x80-4.pdf?v=1725524286 | 36 | // |  | 15685 | Stahl | StW 22 | DD 11 | 8 g/cm³ | 83,00 % | 2,40 Kg | ISO9044 | Nicht entgratet | +-5 mm | Ohne besondere Oberflächenbearbeitung.
Schweißgitter | SG 100-100 | Stahl nachträglich feuerverzinkt | 4,00 mm | https://cdn.shopify.com/s/files/1/0575/0797/1253/files/Schweissgitter__100x100x5_0_R.jpg?v=1725524064 | https://cdn.shopify.com/s/files/1/0575/0797/1253/files/SG100x100-5.pdf?v=1725524286 | 84 | // | nachträglich feuerverzinkt | 15780 | Stahl nachträglich feuerverzinkt | nachträglich feuerverzinkt |  | 8,9 g/cm³ | 86,00 % | 3,10 Kg | ISO9044 | Nicht entgratet | +-5 mm | Gut für den Außenbereich geeignet, bei Zuschnitten werden Schnittkanten mit Kaltverzinker versiegelt.
Schweißgitter | SG 100-100 | Stahl nachträglich feuerverzinkt | 5,00 mm | https://cdn.shopify.com/s/files/1/0575/0797/1253/files/Schweissgitter__100x100x5_0_R.jpg?v=1725524064 | https://cdn.shopify.com/s/files/1/0575/0797/1253/files/SG100x100-5.pdf?v=1725524286 | 84.5 | // | nachträglich feuerverzinkt | 15815 | Stahl nachträglich feuerverzinkt | nachträglich feuerverzinkt |  | 8,9 g/cm³ | 86,00 % | 3,10 Kg | ISO9044 | Nicht entgratet | +-5 mm | Gut für den Außenbereich geeignet, bei Zuschnitten werden Schnittkanten mit Kaltverzinker versiegelt.
Schweißgitter | SG 100-100 | Edelstahl (V2A) | 5,00 mm | https://cdn.shopify.com/s/files/1/0575/0797/1253/files/Schweissgitter__100x100x5_0_R.jpg?v=1725524064 | https://cdn.shopify.com/s/files/1/0575/0797/1253/files/SG100x100-5.pdf?v=1725524286 | 99.5 | // |  | 1807 | Edelstahl (V2A) | 1.4301 | X5CrNi18-10 | 8 g/cm³ | 86,00 % | 3,10 Kg | ISO9044 | Nicht entgratet | +-5 mm | Ohne besondere Oberflächenbearbeitung.
Schweißgitter | SG 100-100 | Stahl | 5,00 mm | https://cdn.shopify.com/s/files/1/0575/0797/1253/files/Schweissgitter__100x100x5_0_R.jpg?v=1725524064 | https://cdn.shopify.com/s/files/1/0575/0797/1253/files/SG100x100-5.pdf?v=1725524286 | 57.5 | // |  | 1806 | Stahl | StW 22 | DD 11 | 8 g/cm³ | 86,00 % | 3,10 Kg | ISO9044 | Nicht entgratet | +-5 mm | Ohne besondere Oberflächenbearbeitung.
Schweißgitter | SG 100-100 | Stahl (verzinkt) | 4,00 mm | https://cdn.shopify.com/s/files/1/0575/0797/1253/files/Schweissgitter__100x100x5_0_R.jpg?v=1725524064 | https://cdn.shopify.com/s/files/1/0575/0797/1253/files/SG100x100-4.pdf?v=1725524287 | 71.5 | // |  | 15834 | Sendzimir (verzinkt) | St 02 Z 140 | DX51D+Z 140 | 8 g/cm³ | 89,00 % | 2,00 Kg | ISO9044 | Nicht entgratet | +-5 mm | Wir weisen darauf hin, dass diese Zinkauflage im Außenbereich keinen ausreichenden und dauerhaften Korrosionsschutz gewährt.

## Tabellenblatt1
271.915 | 228.5
27.8419778 | 23.39662
200 | 201 | 0.0402