## Wellengitter
Handle | Command | Title | Image Src | Image Command | Variant Command | Option1 Name | Option1 Value | Option1 Linked To | Option2 Name | Option2 Value | Option2 Linked To | Variant SKU | Variant Price | Unit Price Total Measure | Unit Price Total Measure Unit | Unit Price Base Measure | Unit Price Base Measure Unit | Variant Metafield: custom.td_material_gruppe [single_line_text_field] | Variant Metafield: custom.td_din_bezeichnung_alt [single_line_text_field] | Variant Metafield: custom.td_din_bezeichnung_neu [single_line_text_field] | Variant Metafield: custom.td_spezifisches_gewicht [single_line_text_field] | Variant Metafield: custom.td_gewicht_pro_m2 [single_line_text_field] | Variant Metafield: custom.td_din [single_line_text_field] | Variant Metafield: custom.td_hinweis [single_line_text_field] | Variant Metafield: custom.lagerplatz [single_line_text_field] | Variant Metafield: custom.untertitel [single_line_text_field] | Variant Metafield: custom.freie_flache [single_line_text_field] | Variant Metafield: custom.toleranzen [single_line_text_field] | Variant Metafield: custom.drahtuberstande [single_line_text_field]
wellengitter-zuschnitt-wg-11-11 | MERGE | Wellengitter Zuschnitt WG 11-11 | https://cdn.shopify.com/s/files/1/0575/0797/1253/files/Wellengitter__11x11x2_0.jpg?v=1718909967 | Replace | MERGE | Material | edelstahl | product.metafields.custom.material | Stärke | 2 | product.metafields.custom.starke | 12519 | 18.99 | 16.513 | M2 | 1 | M2 | Edelstahl (V2A) | 1.4301 | X5CrNi18-10 | 8 g/cm³ | 4,30 Kg | ISO9044 | Ohne besondere Oberflächenbearbeitung. | D/6/3 | (ohne Folie) | 83,23 % | +-5 mm | Nicht entgratet
wellengitter-zuschnitt-wg-11-11 | MERGE | Wellengitter Zuschnitt WG 11-11 |  |  | MERGE | Material | stahl | product.metafields.custom.material | Stärke | 2 | product.metafields.custom.starke | 12517 | 18.99 | 22.607 | M2 | 1 | M2 | Stahl | StW 22 | DD 11 | 8 g/cm³ | 4,30 Kg | ISO9044 | Ohne besondere Oberflächenbearbeitung. | // |  | 83,23 % | +-5 mm | Nicht entgratet
wellengitter-zuschnitt-wg-11-11 | MERGE | Wellengitter Zuschnitt WG 11-11 |  |  | MERGE | Material | stahl-verzinkt | product.metafields.custom.material | Stärke | 2 | product.metafields.custom.starke | 12518 | 18.99 | 21.58 | M2 | 1 | M2 | Sendzimir (verzinkt) | St 02 Z 140 | DX51D+Z 140 | 8 g/cm³ | 4,30 Kg | ISO9044 | Wir weisen darauf hin, dass diese Zinkauflage im Außenbereich keinen ausreichenden und dauerhaften Korrosionsschutz gewährt. | D/6/0 |  | 83,23 % | +-5 mm | Nicht entgratet
wellengitter-zuschnitt-wg-21-21 | MERGE | Wellengitter Zuschnitt WG 21-21 | https://cdn.shopify.com/s/files/1/0575/0797/1253/files/Wellengitter__21x21x2_5.jpg?v=1718909967 | Replace | MERGE | Material | edelstahl | product.metafields.custom.material | Stärke | 2-5 | product.metafields.custom.starke | 12649 | 18.99 | 19.477 | M2 | 1 | M2 | Edelstahl (V2A) | 1.4301 | X5CrNi18-10 | 8 g/cm³ | 3,60 Kg | ISO9044 | Ohne besondere Oberflächenbearbeitung. | D/6/5 | (ohne Folie) | 83,23 % | +-5 mm | Nicht entgratet
wellengitter-zuschnitt-wg-21-21 | MERGE | Wellengitter Zuschnitt WG 21-21 |  |  | MERGE | Material | stahl | product.metafields.custom.material | Stärke | 2-5 | product.metafields.custom.starke | 5268 | 18.99 | 32.186 | M2 | 1 | M2 | Stahl | StW 22 | DD 11 | 8 g/cm³ | 3,60 Kg | ISO9044 | Ohne besondere Oberflächenbearbeitung. | // |  | 83,23 % | +-5 mm | Nicht entgratet
wellengitter-zuschnitt-wg-21-21 | MERGE | Wellengitter Zuschnitt WG 21-21 |  |  | MERGE | Material | stahl-verzinkt | product.metafields.custom.material | Stärke | 2-5 | product.metafields.custom.starke | 12646 | 18.99 | 28.343 | M2 | 1 | M2 | Sendzimir (verzinkt) | St 02 Z 140 | DX51D+Z 140 | 8 g/cm³ | 3,60 Kg | ISO9044 | Wir weisen darauf hin, dass diese Zinkauflage im Außenbereich keinen ausreichenden und dauerhaften Korrosionsschutz gewährt. | D/6/5 |  | 83,23 % | +-5 mm | Nicht entgratet
wellengitter-zuschnitt-wg-31-31 | MERGE | Wellengitter Zuschnitt WG 31-31 | https://cdn.shopify.com/s/files/1/0575/0797/1253/files/Wellengitter__31x31x3_0.jpg?v=1718909966 | Replace | MERGE | Material | edelstahl | product.metafields.custom.material | Stärke | 3 | product.metafields.custom.starke | 12650 | 18.99 | 20.53 | M2 | 1 | M2 | Edelstahl (V2A) | 1.4301 | X5CrNi18-10 | 8 g/cm³ | 3,50 Kg | ISO9044 | Ohne besondere Oberflächenbearbeitung. | // | (ohne Folie) | 83,23 % | +-5 mm | Nicht entgratet
wellengitter-zuschnitt-wg-31-31 | MERGE | Wellengitter Zuschnitt WG 31-31 |  |  | MERGE | Material | stahl | product.metafields.custom.material | Stärke | 3 | product.metafields.custom.starke | 12463 | 18.99 | 28.992 | M2 | 1 | M2 | Stahl | StW 22 | DD 11 | 8 g/cm³ | 3,50 Kg | ISO9044 | Ohne besondere Oberflächenbearbeitung. | // |  | 83,23 % | +-5 mm | Nicht entgratet
wellengitter-zuschnitt-wg-31-31 | MERGE | Wellengitter Zuschnitt WG 31-31 |  |  | MERGE | Material | stahl-verzinkt | product.metafields.custom.material | Stärke | 3 | product.metafields.custom.starke | 12653 | 18.99 | 28.556 | M2 | 1 | M2 | Sendzimir (verzinkt) | St 02 Z 140 | DX51D+Z 140 | 8 g/cm³ | 3,50 Kg | ISO9044 | Wir weisen darauf hin, dass diese Zinkauflage im Außenbereich keinen ausreichenden und dauerhaften Korrosionsschutz gewährt. | // |  | 83,23 % | +-5 mm | Nicht entgratet
wellengitter-zuschnitt-wg-42-42 | MERGE | Wellengitter Zuschnitt WG 42-42 | https://cdn.shopify.com/s/files/1/0575/0797/1253/files/Wellengitter__42x42x4_0.jpg?v=1718909966 | Replace | MERGE | Material | edelstahl | product.metafields.custom.material | Stärke | 4 | product.metafields.custom.starke | 12522 | 18.99 | 20.754 | M2 | 1 | M2 | Edelstahl (V2A) | 1.4301 | X5CrNi18-10 | 8 g/cm³ | 4,50 Kg | ISO9044 | Ohne besondere Oberflächenbearbeitung. | // | (ohne Folie) | 83,23 % | +-5 mm | Nicht entgratet
wellengitter-zuschnitt-wg-42-42 | MERGE | Wellengitter Zuschnitt WG 42-42 |  |  | MERGE | Material | stahl | product.metafields.custom.material | Stärke | 4 | product.metafields.custom.starke | 12520 | 18.99 | 28.992 | M2 | 1 | M2 | Stahl | StW 22 | DD 11 | 8 g/cm³ | 4,50 Kg | ISO9044 | Ohne besondere Oberflächenbearbeitung. | // |  | 83,23 % | +-5 mm | Nicht entgratet
wellengitter-zuschnitt-wg-42-42 | MERGE | Wellengitter Zuschnitt WG 42-42 |  |  | MERGE | Material | stahl-verzinkt | product.metafields.custom.material | Stärke | 4 | product.metafields.custom.starke | 12521 | 18.99 | 28.133 | M2 | 1 | M2 | Sendzimir (verzinkt) | St 02 Z 140 | DX51D+Z 140 | 8 g/cm³ | 4,50 Kg | ISO9044 | Wir weisen darauf hin, dass diese Zinkauflage im Außenbereich keinen ausreichenden und dauerhaften Korrosionsschutz gewährt. | // |  | 83,23 % | +-5 mm | Nicht entgratet
wellengitter-zuschnitt-wg-52-52 | MERGE | Wellengitter Zuschnitt WG 52-52 | https://cdn.shopify.com/s/files/1/0575/0797/1253/files/Wellengitter__52x52x5_0.jpg?v=1718909967 | Replace | MERGE | Material | edelstahl | product.metafields.custom.material | Stärke | 5 | product.metafields.custom.starke | 1934 | 18.99 | 18.348 | M2 | 1 | M2 | Edelstahl (V2A) | 1.4301 | X5CrNi18-10 | 8 g/cm³ | 5,70 Kg | ISO9044 | Ohne besondere Oberflächenbearbeitung. | // | (ohne Folie) | 83,23 % | +-5 mm | Nicht entgratet
wellengitter-zuschnitt-wg-52-52 | MERGE | Wellengitter Zuschnitt WG 52-52 |  |  | MERGE | Material | stahl | product.metafields.custom.material | Stärke | 4 | product.metafields.custom.starke | 12663 | 18.99 | 28.992 | M2 | 1 | M2 | Stahl | StW 22 | DD 11 | 8 g/cm³ | 5,70 Kg | ISO9044 | Ohne besondere Oberflächenbearbeitung. | // |  | 83,23 % | +-5 mm | Nicht entgratet
wellengitter-zuschnitt-wg-52-52 | MERGE | Wellengitter Zuschnitt WG 52-52 |  |  | MERGE | Material | stahl | product.metafields.custom.material | Stärke | 5 | product.metafields.custom.starke | 12664 | 18.99 | 26.375 | M2 | 1 | M2 | Stahl | StW 22 | DD 11 | 8 g/cm³ | 5,70 Kg | ISO9044 | Ohne besondere Oberflächenbearbeitung. | // |  | 83,23 % | +-5 mm | Nicht entgratet
wellengitter-zuschnitt-wg-52-52 | MERGE | Wellengitter Zuschnitt WG 52-52 |  |  | MERGE | Material | stahl-verzinkt | product.metafields.custom.material | Stärke | 5 | product.metafields.custom.starke | 12667 | 18.99 | 25.49 | M2 | 1 | M2 | Sendzimir (verzinkt) | St 02 Z 140 | DX51D+Z 140 | 8 g/cm³ | 5,70 Kg | ISO9044 | Wir weisen darauf hin, dass diese Zinkauflage im Außenbereich keinen ausreichenden und dauerhaften Korrosionsschutz gewährt. | D/6/5 |  | 83,23 % | +-5 mm | Nicht entgratet