## Products
Handle | Command | Variant Command | Variant SKU | Variant Price | Variant Metafield: custom.ao_ungelochte_flache [single_line_text_field] | Variant Metafield: custom.lagerplatz [single_line_text_field] | Variant Metafield: custom.td_hinweis [single_line_text_field] | Variant Metafield: custom.td_din [single_line_text_field] | Variant Metafield: custom.td_gewicht_pro_m2 [single_line_text_field] | Variant Metafield: custom.td_spezifisches_gewicht [single_line_text_field] | Variant Metafield: custom.td_din_bezeichnung_neu [single_line_text_field] | Variant Metafield: custom.td_din_bezeichnung_alt [single_line_text_field] | Variant Metafield: custom.td_material_gruppe [single_line_text_field] | Variant Metafield: custom.gewicht_pro_tafel [single_line_text_field] | Variant Metafield: custom.freie_flache [single_line_text_field]
schweissgitter-tafelware-sg-100-100 | UPDATE | UPDATE | 1807 | 236.81 | 86,00 % | // | Ohne besondere Oberflächenbearbeitung. | ISO9044 | 5,60 Kg | 8 g/cm³ | X5CrNi18-10 | 1.4301 | Edelstahl (V2A) | 11,20 Kg | 86,00 %
schweissgitter-tafelware-sg-100-100 | UPDATE | UPDATE | 1805 | 193.97 | 89,00 % | // | Wir weisen darauf hin, dass diese Zinkauflage im Außenbereich keinen ausreichenden und dauerhaften Korrosionsschutz gewährt. | ISO9044 | 3,52 Kg | 8 g/cm³ | DX51D+Z 140 | St 02 Z 140 | Sendzimir (verzinkt) | 11,00 Kg | 89,00 %
schweissgitter-tafelware-sg-100-100 | UPDATE | UPDATE | 1806 | 136.85 | 86,00 % | // | Ohne besondere Oberflächenbearbeitung. | ISO9044 | 5,60 Kg | 8 g/cm³ | DD 11 | StW 22 | Stahl | 11,20 Kg | 86,00 %
schweissgitter-tafelware-sg-100-100 | UPDATE | UPDATE | 12637 | 215.39 | 86,00 % | // | Ohne besondere Oberflächenbearbeitung. | ISO9044 | 5,60 Kg | 8 g/cm³ | DD 11 | StW 22 | Stahl | 17,50 Kg | 86,00 %
schweissgitter-tafelware-sg-25-25 | UPDATE | UPDATE | 12616 | 381.99 | 80,00 % | D/6/0 | Ohne besondere Oberflächenbearbeitung. | ISO9044 | 4,80 Kg | 8 g/cm³ | X5CrNi18-10 | 1.4301 | Edelstahl (V2A) | 15,00 Kg | 80,00 %
schweissgitter-tafelware-sg-25-25 | UPDATE | UPDATE | 12615 | 164.22 | 80,00 % | // | Wir weisen darauf hin, dass diese Zinkauflage im Außenbereich keinen ausreichenden und dauerhaften Korrosionsschutz gewährt. | ISO9044 | 4,80 Kg | 8 g/cm³ | DX51D+Z 140 | St 02 Z 140 | Sendzimir (verzinkt) | 9,60 Kg | 80,00 %
schweissgitter-tafelware-sg-25-25 | UPDATE | UPDATE | 1798 | 160.65 | 80,00 % | B/4/2 | Ohne besondere Oberflächenbearbeitung. | ISO9044 | 4,80 Kg | 8 g/cm³ | DD 11 | StW 22 | Stahl | 9,60 Kg | 80,00 %
schweissgitter-tafelware-sg-25-25 | UPDATE | UPDATE | 12614 | 252.28 | 80,00 % | // | Ohne besondere Oberflächenbearbeitung. | ISO9044 | 4,80 Kg | 8 g/cm³ | DD 11 | StW 22 | Stahl | 15,00 Kg | 80,00 %
schweissgitter-tafelware-sg-30-30 | UPDATE | UPDATE | 2111 | 228.48 | 83,00 % | C/2/6 | Ohne besondere Oberflächenbearbeitung. | ISO9044 | 4,08 Kg | 8 g/cm³ | X5CrNi18-10 | 1.4301 | Edelstahl (V2A) | 8,16 Kg | 83,00 %
schweissgitter-tafelware-sg-30-30 | UPDATE | UPDATE | 10884 | 355.81 | 83,00 % | D/6/2 | Ohne besondere Oberflächenbearbeitung. | ISO9044 | 4,08 Kg | 8 g/cm³ | X5CrNi18-10 | 1.4301 | Edelstahl (V2A) | 12,75 Kg | 83,00 %
schweissgitter-tafelware-sg-30-30 | UPDATE | UPDATE | 12618 | 149.94 | 83,00 % | // | Wir weisen darauf hin, dass diese Zinkauflage im Außenbereich keinen ausreichenden und dauerhaften Korrosionsschutz gewährt. | ISO9044 | 4,08 Kg | 8 g/cm³ | DX51D+Z 140 | St 02 Z 140 | Sendzimir (verzinkt) | 8,16 Kg | 83,00 %
schweissgitter-tafelware-sg-30-30 | UPDATE | UPDATE | 12619 | 234.43 | 83,00 % | // | Wir weisen darauf hin, dass diese Zinkauflage im Außenbereich keinen ausreichenden und dauerhaften Korrosionsschutz gewährt. | ISO9044 | 4,08 Kg | 8 g/cm³ | DX51D+Z 140 | St 02 Z 140 | Sendzimir (verzinkt) | 12,75 Kg | 83,00 %
schweissgitter-tafelware-sg-30-30 | UPDATE | UPDATE | 12620 | 293.93 | 83,00 % | // | Wir weisen darauf hin, dass diese Zinkauflage im Außenbereich keinen ausreichenden und dauerhaften Korrosionsschutz gewährt. | ISO9044 | 4,08 Kg | 8 g/cm³ | DX51D+Z 140 | St 02 Z 140 | Sendzimir (verzinkt) | 18,36 Kg | 83,00 %
schweissgitter-tafelware-sg-30-30 | UPDATE | UPDATE | 1799 | 146.37 | 83,00 % | // | Ohne besondere Oberflächenbearbeitung. | ISO9044 | 4,08 Kg | 8 g/cm³ | DD 11 | StW 22 | Stahl | 8,16 Kg | 83,00 %
schweissgitter-tafelware-sg-30-30 | UPDATE | UPDATE | 12617 | 229.67 | 83,00 % | // | Ohne besondere Oberflächenbearbeitung. | ISO9044 | 4,08 Kg | 8 g/cm³ | DD 11 | StW 22 | Stahl | 12,75 Kg | 83,00 %
schweissgitter-tafelware-sg-30-30 | UPDATE | UPDATE | 1848 | 286.79 | 83,00 % | // | Ohne besondere Oberflächenbearbeitung. | ISO9044 | 4,08 Kg | 8 g/cm³ | DD 11 | StW 22 | Stahl | 18,36 Kg | 83,00 %
schweissgitter-tafelware-sg-40-40 | UPDATE | UPDATE | 2032 | 252.28 | 83,00 % | D/6/0 | Ohne besondere Oberflächenbearbeitung. | ISO9044 | 5,44 Kg | 8 g/cm³ | X5CrNi18-10 | 1.4301 | Edelstahl (V2A) | 10,88 Kg | 83,00 %
schweissgitter-tafelware-sg-40-40 | UPDATE | UPDATE | 12626 | 396.27 | 83,00 % | A/5/3 | Ohne besondere Oberflächenbearbeitung. | ISO9044 | 5,44 Kg | 8 g/cm³ | X5CrNi18-10 | 1.4301 | Edelstahl (V2A) | 17,00 Kg | 83,00 %
schweissgitter-tafelware-sg-40-40 | UPDATE | UPDATE | 8900 | 554.54 | 83,00 % | // | Ohne besondere Oberflächenbearbeitung. | ISO9044 | 5,44 Kg | 8 g/cm³ | X5CrNi18-10 | 1.4301 | Edelstahl (V2A) | 24,48 Kg | 83,00 %
schweissgitter-tafelware-sg-40-40 | UPDATE | UPDATE | 1800 | 148.75 | 86,00 % | // | Wir weisen darauf hin, dass diese Zinkauflage im Außenbereich keinen ausreichenden und dauerhaften Korrosionsschutz gewährt. | ISO9044 | 3,36 Kg | 8 g/cm³ | DX51D+Z 140 | St 02 Z 140 | Sendzimir (verzinkt) | 6,72 Kg | 86,00 %
schweissgitter-tafelware-sg-40-40 | UPDATE | UPDATE | 12623 | 234.43 | 86,00 % | // | Wir weisen darauf hin, dass diese Zinkauflage im Außenbereich keinen ausreichenden und dauerhaften Korrosionsschutz gewährt. | ISO9044 | 3,36 Kg | 8 g/cm³ | DX51D+Z 140 | St 02 Z 140 | Sendzimir (verzinkt) | 10,50 Kg | 86,00 %
schweissgitter-tafelware-sg-40-40 | UPDATE | UPDATE | 12624 | 321.3 | 86,00 % | // | Wir weisen darauf hin, dass diese Zinkauflage im Außenbereich keinen ausreichenden und dauerhaften Korrosionsschutz gewährt. | ISO9044 | 3,36 Kg | 8 g/cm³ | DX51D+Z 140 | St 02 Z 140 | Sendzimir (verzinkt) | 20,16 Kg | 86,00 %
schweissgitter-tafelware-sg-40-40 | UPDATE | UPDATE | 12625 | 352.24 | 83,00 % | // | Wir weisen darauf hin, dass diese Zinkauflage im Außenbereich keinen ausreichenden und dauerhaften Korrosionsschutz gewährt. | ISO9044 | 5,44 Kg | 8 g/cm³ | DX51D+Z 140 | St 02 Z 140 | Sendzimir (verzinkt) | 32,64 Kg | 83,00 %
schweissgitter-tafelware-sg-40-40 | UPDATE | UPDATE | 1801 | 155.89 | 83,00 % | // | Ohne besondere Oberflächenbearbeitung. | ISO9044 | 5,44 Kg | 8 g/cm³ | DD 11 | StW 22 | Stahl | 10,88 Kg | 83,00 %
schweissgitter-tafelware-sg-40-40 | UPDATE | UPDATE | 12621 | 243.95 | 83,00 % | // | Ohne besondere Oberflächenbearbeitung. | ISO9044 | 5,44 Kg | 8 g/cm³ | DD 11 | StW 22 | Stahl | 17,00 Kg | 83,00 %
schweissgitter-tafelware-sg-40-40 | UPDATE | UPDATE | 12622 | 308.21 | 83,00 % | // | Ohne besondere Oberflächenbearbeitung. | ISO9044 | 5,44 Kg | 8 g/cm³ | DD 11 | StW 22 | Stahl | 24,48 Kg | 83,00 %
schweissgitter-tafelware-sg-40-40 | UPDATE | UPDATE | 3087 | 339.15 | 83,00 % | // | Ohne besondere Oberflächenbearbeitung. | ISO9044 | 5,44 Kg | 8 g/cm³ | DD 11 | StW 22 | Stahl | 32,64 Kg | 83,00 %
schweissgitter-tafelware-sg-50-50 | UPDATE | UPDATE | 12633 | 264.18 | 83,00 % | D/6/0 | Ohne besondere Oberflächenbearbeitung. | ISO9044 | 6,80 Kg | 8 g/cm³ | X5CrNi18-10 | 1.4301 | Edelstahl (V2A) | 13,60 Kg | 83,00 %
schweissgitter-tafelware-sg-50-50 | UPDATE | UPDATE | 12634 | 412.93 | 83,00 % | D/6/4 | Ohne besondere Oberflächenbearbeitung. | ISO9044 | 6,80 Kg | 8 g/cm³ | X5CrNi18-10 | 1.4301 | Edelstahl (V2A) | 21,25 Kg | 83,00 %
schweissgitter-tafelware-sg-50-50 | UPDATE | UPDATE | 12635 | 596.19 | 83,00 % | // | Ohne besondere Oberflächenbearbeitung. | ISO9044 | 6,80 Kg | 8 g/cm³ | X5CrNi18-10 | 1.4301 | Edelstahl (V2A) | 30,60 Kg | 83,00 %
schweissgitter-tafelware-sg-50-50 | UPDATE | UPDATE | 12631 | 130.9 | 85,00 % | // | Wir weisen darauf hin, dass diese Zinkauflage im Außenbereich keinen ausreichenden und dauerhaften Korrosionsschutz gewährt. | ISO9044 | 4,80 Kg | 8 g/cm³ | DX51D+Z 140 | St 02 Z 140 | Sendzimir (verzinkt) | 9,60 Kg | 85,00 %
schweissgitter-tafelware-sg-50-50 | UPDATE | UPDATE | 12632 | 203.49 | 85,00 % | D/6/4 | Wir weisen darauf hin, dass diese Zinkauflage im Außenbereich keinen ausreichenden und dauerhaften Korrosionsschutz gewährt. | ISO9044 | 4,80 Kg | 8 g/cm³ | DX51D+Z 140 | St 02 Z 140 | Sendzimir (verzinkt) | 15,00 Kg | 85,00 %
schweissgitter-tafelware-sg-50-50 | UPDATE | UPDATE | 7325 | 327.25 | 85,00 % | // | Wir weisen darauf hin, dass diese Zinkauflage im Außenbereich keinen ausreichenden und dauerhaften Korrosionsschutz gewährt. | ISO9044 | 4,80 Kg | 8 g/cm³ | DX51D+Z 140 | St 02 Z 140 | Sendzimir (verzinkt) | 28,80 Kg | 85,00 %
schweissgitter-tafelware-sg-50-50 | UPDATE | UPDATE | 12630 | 227.29 | 86,00 % | // | Wir weisen darauf hin, dass diese Zinkauflage im Außenbereich keinen ausreichenden und dauerhaften Korrosionsschutz gewährt. | ISO9044 | 5,60 Kg | 8 g/cm³ | DX51D+Z 140 | St 02 Z 140 | Sendzimir (verzinkt) | 17,50 Kg | 86,00 %
schweissgitter-tafelware-sg-50-50 | UPDATE | UPDATE | 1802 | 117.81 | 86,00 % | // | Ohne besondere Oberflächenbearbeitung. | ISO9044 | 3,36 Kg | 8 g/cm³ | DD 11 | StW 22 | Stahl | 6,72 Kg | 86,00 %
schweissgitter-tafelware-sg-50-50 | UPDATE | UPDATE | 1803 | 127.33 | 85,00 % | // | Ohne besondere Oberflächenbearbeitung. | ISO9044 | 4,80 Kg | 8 g/cm³ | DD 11 | StW 22 | Stahl | 9,60 Kg | 85,00 %
schweissgitter-tafelware-sg-50-50 | UPDATE | UPDATE | 12627 | 199.92 | 85,00 % | D/6/1 | Ohne besondere Oberflächenbearbeitung. | ISO9044 | 4,80 Kg | 8 g/cm³ | DD 11 | StW 22 | Stahl | 15,00 Kg | 85,00 %
schweissgitter-tafelware-sg-50-50 | UPDATE | UPDATE | 12628 | 278.46 | 85,00 % | // | Ohne besondere Oberflächenbearbeitung. | ISO9044 | 4,80 Kg | 8 g/cm³ | DD 11 | StW 22 | Stahl | 21,60 Kg | 85,00 %
schweissgitter-tafelware-sg-50-50 | UPDATE | UPDATE | 12629 | 315.35 | 85,00 % | // | Ohne besondere Oberflächenbearbeitung. | ISO9044 | 4,80 Kg | 8 g/cm³ | DD 11 | StW 22 | Stahl | 28,80 Kg | 85,00 %
schweissgitter-tafelware-sg-50-50 | UPDATE | UPDATE | 1804 | 145.18 | 83,00 % | D/6/5 | Ohne besondere Oberflächenbearbeitung. | ISO9044 | 6,80 Kg | 8 g/cm³ | DD 11 | StW 22 | Stahl | 13,60 Kg | 83,00 %
schweissgitter-tafelware-sg-50-50 | UPDATE | UPDATE | 1874 | 318.92 | 83,00 % | // | Ohne besondere Oberflächenbearbeitung. | ISO9044 | 6,80 Kg | 8 g/cm³ | DD 11 | StW 22 | Stahl | 30,60 Kg | 83,00 %
schweissgitter-tafelware-sg-50-50 | UPDATE | UPDATE | 1875 | 368.9 | 83,00 % | // | Ohne besondere Oberflächenbearbeitung. | ISO9044 | 6,80 Kg | 8 g/cm³ | DD 11 | StW 22 | Stahl | 40,80 Kg | 83,00 %
schweissgitter-tafelware-sg-60-60 | UPDATE | UPDATE | 15686 | 127.33 | 83,00 % | A/6/0 | Ohne besondere Oberflächenbearbeitung. | ISO9044 | 5,44 Kg | 8 g/cm³ | DD 11 | StW 22 | Stahl | 10,88 Kg | 83,00 %
schweissgitter-tafelware-sg-80-80 | UPDATE | UPDATE | 15684 | 205.87 | 83,00 % | // | Ohne besondere Oberflächenbearbeitung. | ISO9044 | 5,44 Kg | 8 g/cm³ | X5CrNi18-10 | 1.4301 | Edelstahl (V2A) | 10,88 Kg | 83,00 %
schweissgitter-tafelware-sg-80-80 | UPDATE | UPDATE | 12642 | 149.94 | 83,00 % | // | Ohne besondere Oberflächenbearbeitung. | ISO9044 | 5,44 Kg | 8 g/cm³ | DD 11 | StW 22 | Stahl | 10,88 Kg | 83,00 %