## Products
Handle | Command | Variant Command | Variant SKU | Variant Metafield: custom.drahtuberstande [single_line_text_field] | Variant Metafield: custom.toleranzen [single_line_text_field] | Variant Metafield: custom.untertitel [single_line_text_field] | Variant Metafield: custom.lagerplatz [single_line_text_field] | Variant Metafield: custom.td_hinweis [single_line_text_field] | Variant Metafield: custom.td_din [single_line_text_field] | Variant Metafield: custom.td_gewicht_pro_m2 [single_line_text_field] | Variant Metafield: custom.td_spezifisches_gewicht [single_line_text_field] | Variant Metafield: custom.td_din_bezeichnung_neu [single_line_text_field] | Variant Metafield: custom.td_din_bezeichnung_alt [single_line_text_field] | Variant Metafield: custom.td_material_gruppe [single_line_text_field] | Variant Metafield: custom.freie_flache [single_line_text_field]
schweissgitter-zuschnitt-sg-100-100 | UPDATE | UPDATE | 15780 | Nicht entgratet | +-5 mm | nachträglich feuerverzinkt | // | Gut für den Außenbereich geeignet, bei Zuschnitten werden Schnittkanten mit Kaltverzinker versiegelt. | ISO9044 | 3,10 Kg | 8,9 g/cm³ |  | nachträglich feuerverzinkt | Stahl nachträglich feuerverzinkt | 86,00 %
schweissgitter-zuschnitt-sg-100-100 | UPDATE | UPDATE | 15815 | Nicht entgratet | +-5 mm | nachträglich feuerverzinkt | // | Gut für den Außenbereich geeignet, bei Zuschnitten werden Schnittkanten mit Kaltverzinker versiegelt. | ISO9044 | 3,10 Kg | 8,9 g/cm³ |  | nachträglich feuerverzinkt | Stahl nachträglich feuerverzinkt | 86,00 %
schweissgitter-zuschnitt-sg-100-100 | UPDATE | UPDATE | 1807 | Nicht entgratet | +-5 mm |  | // | Ohne besondere Oberflächenbearbeitung. | ISO9044 | 3,10 Kg | 8 g/cm³ | X5CrNi18-10 | 1.4301 | Edelstahl (V2A) | 86,00 %
schweissgitter-zuschnitt-sg-100-100 | UPDATE | UPDATE | 1806 | Nicht entgratet | +-5 mm |  | // | Ohne besondere Oberflächenbearbeitung. | ISO9044 | 3,10 Kg | 8 g/cm³ | DD 11 | StW 22 | Stahl | 86,00 %
schweissgitter-zuschnitt-sg-100-100 | UPDATE | UPDATE | 15834 | Nicht entgratet | +-5 mm |  | // | Wir weisen darauf hin, dass diese Zinkauflage im Außenbereich keinen ausreichenden und dauerhaften Korrosionsschutz gewährt. | ISO9044 | 2,00 Kg | 8 g/cm³ | DX51D+Z 140 | St 02 Z 140 | Sendzimir (verzinkt) | 89,00 %
schweissgitter-zuschnitt-sg-25-25 | UPDATE | UPDATE | 15816 | Nicht entgratet | +-5 mm | nachträglich feuerverzinkt | // | Gut für den Außenbereich geeignet, bei Zuschnitten werden Schnittkanten mit Kaltverzinker versiegelt. | ISO9044 | 4,40 Kg | 8,9 g/cm³ |  | nachträglich feuerverzinkt | Stahl nachträglich feuerverzinkt | 80,00 %
schweissgitter-zuschnitt-sg-25-25 | UPDATE | UPDATE | 15807 | Nicht entgratet | +-5 mm |  | D/6/0 | Ohne besondere Oberflächenbearbeitung. | ISO9044 | 4,40 Kg | 8 g/cm³ | X5CrNi18-10 | 1.4301 | Edelstahl (V2A) | 80,00 %
schweissgitter-zuschnitt-sg-25-25 | UPDATE | UPDATE | 1798 | Nicht entgratet | +-5 mm |  | C/3/6 | Ohne besondere Oberflächenbearbeitung. | ISO9044 | 4,40 Kg | 8 g/cm³ | DD 11 | StW 22 | Stahl | 80,00 %
schweissgitter-zuschnitt-sg-25-25 | UPDATE | UPDATE | 12615 | Nicht entgratet | +-5 mm |  | // | Wir weisen darauf hin, dass diese Zinkauflage im Außenbereich keinen ausreichenden und dauerhaften Korrosionsschutz gewährt. | ISO9044 | 4,40 Kg | 8 g/cm³ | DX51D+Z 140 | St 02 Z 140 | Sendzimir (verzinkt) | 80,00 %
schweissgitter-zuschnitt-sg-30-30 | UPDATE | UPDATE | 15817 | Nicht entgratet | +-5 mm | nachträglich feuerverzinkt | // | Gut für den Außenbereich geeignet, bei Zuschnitten werden Schnittkanten mit Kaltverzinker versiegelt. | ISO9044 | 3,60 Kg | 8,9 g/cm³ |  | nachträglich feuerverzinkt | Stahl nachträglich feuerverzinkt | 83,00 %
schweissgitter-zuschnitt-sg-30-30 | UPDATE | UPDATE | 2111 | Nicht entgratet | +-5 mm |  | C/2/6 | Ohne besondere Oberflächenbearbeitung. | ISO9044 | 3,60 Kg | 8 g/cm³ | X5CrNi18-10 | 1.4301 | Edelstahl (V2A) | 83,00 %
schweissgitter-zuschnitt-sg-30-30 | UPDATE | UPDATE | 1799 | Nicht entgratet | +-5 mm |  | // | Ohne besondere Oberflächenbearbeitung. | ISO9044 | 3,60 Kg | 8 g/cm³ | DD 11 | StW 22 | Stahl | 83,00 %
schweissgitter-zuschnitt-sg-30-30 | UPDATE | UPDATE | 12618 | Nicht entgratet | +-5 mm |  | // | Wir weisen darauf hin, dass diese Zinkauflage im Außenbereich keinen ausreichenden und dauerhaften Korrosionsschutz gewährt. | ISO9044 | 3,60 Kg | 8 g/cm³ | DX51D+Z 140 | St 02 Z 140 | Sendzimir (verzinkt) | 83,00 %
schweissgitter-zuschnitt-sg-40-40 | UPDATE | UPDATE | 15818 | Nicht entgratet | +-5 mm | nachträglich feuerverzinkt | // | Gut für den Außenbereich geeignet, bei Zuschnitten werden Schnittkanten mit Kaltverzinker versiegelt. | ISO9044 | 2,70 Kg | 8,9 g/cm³ |  | nachträglich feuerverzinkt | Stahl nachträglich feuerverzinkt | 86,00 %
schweissgitter-zuschnitt-sg-40-40 | UPDATE | UPDATE | 2032 | Nicht entgratet | +-5 mm |  | // | Ohne besondere Oberflächenbearbeitung. | ISO9044 | 4,90 Kg | 8 g/cm³ | X5CrNi18-10 | 1.4301 | Edelstahl (V2A) | 83,00 %
schweissgitter-zuschnitt-sg-40-40 | UPDATE | UPDATE | 15801 | Nicht entgratet | +-5 mm |  | // | Ohne besondere Oberflächenbearbeitung. | ISO9044 | 4,90 Kg | 8 g/cm³ | DD 11 | StW 22 | Stahl | 83,00 %
schweissgitter-zuschnitt-sg-40-40 | UPDATE | UPDATE | 1801 | Nicht entgratet | +-5 mm |  | // | Ohne besondere Oberflächenbearbeitung. | ISO9044 | 4,90 Kg | 8 g/cm³ | DD 11 | StW 22 | Stahl | 83,00 %
schweissgitter-zuschnitt-sg-40-40 | UPDATE | UPDATE | 15833 | Nicht entgratet | +-5 mm |  | // | Wir weisen darauf hin, dass diese Zinkauflage im Außenbereich keinen ausreichenden und dauerhaften Korrosionsschutz gewährt. | ISO9044 | 4,90 Kg | 8 g/cm³ | DX51D+Z 140 | St 02 Z 140 | Sendzimir (verzinkt) | 83,00 %
schweissgitter-zuschnitt-sg-50-50 | UPDATE | UPDATE | 15819 | Nicht entgratet | +-5 mm | nachträglich feuerverzinkt | // | Gut für den Außenbereich geeignet, bei Zuschnitten werden Schnittkanten mit Kaltverzinker versiegelt. | ISO9044 | 4,00 Kg | 8,9 g/cm³ |  | nachträglich feuerverzinkt | Stahl nachträglich feuerverzinkt | 85,00 %
schweissgitter-zuschnitt-sg-50-50 | UPDATE | UPDATE | 12633 | Nicht entgratet | +-5 mm |  | D/6/0 | Ohne besondere Oberflächenbearbeitung. | ISO9044 | 6,00 Kg | 8 g/cm³ | X5CrNi18-10 | 1.4301 | Edelstahl (V2A) | 83,00 %
schweissgitter-zuschnitt-sg-50-50 | UPDATE | UPDATE | 1802 | Nicht entgratet | +-5 mm |  | // | Ohne besondere Oberflächenbearbeitung. | ISO9044 | 2,20 Kg | 8 g/cm³ | DD 11 | StW 22 | Stahl | 86,00 %
schweissgitter-zuschnitt-sg-50-50 | UPDATE | UPDATE | 1803 | Nicht entgratet | +-5 mm |  | // | Ohne besondere Oberflächenbearbeitung. | ISO9044 | 4,00 Kg | 8 g/cm³ | DD 11 | StW 22 | Stahl | 85,00 %
schweissgitter-zuschnitt-sg-50-50 | UPDATE | UPDATE | 1804 | Nicht entgratet | +-5 mm |  | // | Ohne besondere Oberflächenbearbeitung. | ISO9044 | 6,00 Kg | 8 g/cm³ | DD 11 | StW 22 | Stahl | 83,00 %
schweissgitter-zuschnitt-sg-50-50 | UPDATE | UPDATE | 12631 | Nicht entgratet | +-5 mm |  | // | Wir weisen darauf hin, dass diese Zinkauflage im Außenbereich keinen ausreichenden und dauerhaften Korrosionsschutz gewährt. | ISO9044 | 4,00 Kg | 8 g/cm³ | DX51D+Z 140 | St 02 Z 140 | Sendzimir (verzinkt) | 85,00 %
schweissgitter-zuschnitt-sg-60-60 | UPDATE | UPDATE | 15686 | Nicht entgratet | +-5 mm |  | // | Ohne besondere Oberflächenbearbeitung. | ISO9044 | 3,20 Kg | 8 g/cm³ | DD 11 | StW 22 | Stahl | 83,00 %
schweissgitter-zuschnitt-sg-80-80 | UPDATE | UPDATE | 15684 | Nicht entgratet | +-5 mm |  | // | Ohne besondere Oberflächenbearbeitung. | ISO9044 | 2,40 Kg | 8 g/cm³ | X5CrNi18-10 | 1.4301 | Edelstahl (V2A) | 83,00 %
schweissgitter-zuschnitt-sg-80-80 | UPDATE | UPDATE | 15685 | Nicht entgratet | +-5 mm |  | // | Ohne besondere Oberflächenbearbeitung. | ISO9044 | 2,40 Kg | 8 g/cm³ | DD 11 | StW 22 | Stahl | 83,00 %